## Параметры
Заказчик | Полозов Игорь
Стандарт испытания | ГОСТ 1497-84
Материал | Ti15Ta
Извлечение образца | SLM
Тип образца | Пропорциональный цилиндрический. Тип IV.
Оператор | Голубков Н.А., ведущий инженер СПбПУ Петра Великого
Примечание | Т=21оС; отн.вл. 29%; V1=0,6мм/мин; V2=5мм/мин
Данные машины | Zwick/Roell Z100 Св.о поверке № С-СП/09-12-2024/394247786

## Результаты
| Обозначение образца | d0 | S0 | L0 | Eмод | F при 0.2% пластичной деформации | Fmax | dL(пласт.) при разрушении | du1 | du2 | Z
|  | mm | mm^2 | mm | GPa | MPa | MPa | % | mm | mm | %
Образец1 | 1-1 | 2.91 | 6.65083 | 15 | 89.8942 | 458.655 | 523.562 | 20.82714 | 1.58 | 1.57 | 70.70653
Образец2 | 1-2 | 2.9 | 6.605199 | 15 | 91.90656 | 483.9919 | 555.9462 | 18.87093 | 1.59 | 1.6 | 69.7503
Образец3 | 1-3 | 2.99 | 7.021538 | 15 | 89.12119 | 480.7856 | 553.5005 | 20.27914 | 1.6 | 1.77 | 68.3225
Образец4 | 8-1 | 3.01 | 7.115786 | 15 | 90.99926 | 461.5789 | 539.9204 | 20.01646 | 1.57 | 1.57 | 72.7939
Образец5 | 8-2 | 3.01 | 7.115786 | 15 | 84.73194 | 450.1139 | 532.5868 | 25.59072 | 1.72 | 1.52 | 71.14381
Образец6 | 8-3 | 3 | 7.068583 | 15 | 88.76293 | 468.5872 | 546.8498 | 20.83664 | 1.59 | 1.61 | 71.55667

## Статистика
Серия | Обозначение образца | d0 | S0 | L0 | Eмод | F при 0.2% пластичной деформации | Fmax | dL(пласт.) при разрушении | du1 | du2 | Z
n = 0 |  | mm | mm^2 | mm | GPa | MPa | MPa | % | mm | mm | %
x |  | 2.97 | 6.92962 | 15 | 89.23601 | 467.2854 | 542.0609 | 21.07017 | 1.608333 | 1.606667 | 70.71228
s |  | 0.0509902 | 0.2366636 | 0 | 2.497909 | 13.1527 | 12.51517 | 2.329019 | 0.0556477 | 0.08594572 | 1.540703
n [%] |  | 1.716842 | 3.415246 | 0 | 2.799217 | 2.814703 | 2.308812 | 11.05363 | 3.459961 | 5.349319 | 2.178833

## Образец1
Образец1 | Образец1 | Образец1 | Образец1
Деформация | Стандартное усилие | Время испытания | Номинальная деформация
% | MPa | s | mm
0 | 31.76293 | 0 | 0
0 | 31.76548 | 0.3632633 | 0
-0.002 | 31.8094 | 0.7212212 | 0.0001277861
0 | 32.37717 | 0.9259159 | 0.001032752
0 | 32.99616 | 1.045916 | 0.001846993
0.0003263237 | 33.69036 | 1.153263 | 0.002779172
0.002 | 34.28019 | 1.225916 | 0.003455119
0.00285685 | 34.87702 | 1.298569 | 0.004201917
0.004 | 35.50486 | 1.371221 | 0.004933202
0.004 | 36.14701 | 1.443874 | 0.005662256
0.004 | 36.78894 | 1.516527 | 0.006399529
0.00408541 | 37.42741 | 1.589179 | 0.007083086
0.006 | 38.11175 | 1.661832 | 0.007837006
0.006 | 38.84636 | 1.734484 | 0.008562499
0.006 | 39.56608 | 1.807137 | 0.00928987
0.006 | 40.24272 | 1.87979 | 0.009992094
0.006 | 40.95371 | 1.952442 | 0.01077386
0.006 | 41.68136 | 2.025095 | 0.01146789
0.006 | 42.37954 | 2.097748 | 0.01220099
0.008 | 43.14722 | 2.1704 | 0.01290278
0.008 | 43.93045 | 2.243053 | 0.01367385
0.008 | 44.68877 | 2.315706 | 0.01438349
0.008 | 45.40308 | 2.388358 | 0.01513434
0.009996359 | 46.25098 | 2.461011 | 0.0158512
0.01 | 47.05738 | 2.533664 | 0.01655718
0.01 | 47.85928 | 2.606316 | 0.01727087
0.01 | 48.67023 | 2.678969 | 0.01801404
0.01 | 49.50184 | 2.751622 | 0.01872336
0.012 | 50.36269 | 2.824274 | 0.01945968
0.012 | 51.34895 | 2.896927 | 0.02021109
0.012 | 52.24667 | 2.96958 | 0.0209348
0.014 | 53.0959 | 3.042232 | 0.02166509
0.014 | 53.99687 | 3.114885 | 0.02240041
0.014 | 54.90902 | 3.187538 | 0.02310731
0.01501901 | 55.83895 | 3.26019 | 0.02386582
0.016 | 56.74141 | 3.332843 | 0.02456235
0.016 | 57.72024 | 3.405495 | 0.02529564
0.01799999 | 58.65675 | 3.478148 | 0.02602575
0.018 | 59.60019 | 3.550801 | 0.02675541
0.018 | 60.52648 | 3.623453 | 0.02746558
0.02 | 61.491 | 3.696106 | 0.02819574
0.02 | 62.44069 | 3.768759 | 0.02894669
0.02113906 | 63.47334 | 3.841411 | 0.02965622
0.022 | 64.44758 | 3.914064 | 0.03038632
0.022 | 65.37906 | 3.986717 | 0.03113385
0.024 | 66.33916 | 4.059369 | 0.03185654
0.024 | 67.21841 | 4.122022 | 0.0325152
0.024 | 68.22128 | 4.194675 | 0.03324521
0.026 | 69.20542 | 4.267327 | 0.0339472
0.026 | 70.20952 | 4.33998 | 0.03470569
0.02799999 | 71.15292 | 4.412633 | 0.03541519
0.028 | 72.1095 | 4.485285 | 0.03614026
0.02979379 | 73.08129 | 4.557938 | 0.03687601
0.03 | 74.03772 | 4.630591 | 0.03758532
0.03 | 75.03216 | 4.703243 | 0.03831555
0.032 | 76.08226 | 4.775896 | 0.03904593
0.032 | 77.01799 | 4.848549 | 0.03976727
0.034 | 77.97179 | 4.921201 | 0.04048679
0.034 | 78.99232 | 4.993854 | 0.04125702
0.03599754 | 80.0074 | 5.066507 | 0.04198718
0.036 | 81.0042 | 5.139159 | 0.04269698
0.03717903 | 82.01253 | 5.211812 | 0.0434065
0.038 | 83.03901 | 5.284464 | 0.04412069
0.038 | 84.0624 | 5.357117 | 0.04484601
0.04 | 85.00841 | 5.424885 | 0.04554598
0.04 | 85.88527 | 5.482422 | 0.04612059
0.042 | 86.69232 | 5.537538 | 0.04667459
0.042 | 87.40749 | 5.583864 | 0.04714038
0.042 | 88.00227 | 5.62038 | 0.04750516
0.044 | 89.05244 | 5.693033 | 0.04820844
0.044 | 89.95204 | 5.755686 | 0.04885635
0.046 | 90.87681 | 5.819169 | 0.04949774
0.046 | 91.44254 | 5.855495 | 0.04983166
0.046 | 92.01426 | 5.891822 | 0.05018656
0.046 | 92.58928 | 5.928148 | 0.05060345
0.048 | 93.29049 | 5.974474 | 0.05106135
0.048 | 93.99434 | 6.020801 | 0.05151972
0.048 | 94.5558 | 6.057127 | 0.05187428
0.05 | 95.16477 | 6.096907 | 0.0522856
0.05 | 95.80559 | 6.13978 | 0.0526669
0.05 | 96.60325 | 6.192212 | 0.05323718
0.05199999 | 97.23744 | 6.232432 | 0.05361921
0.052 | 97.94179 | 6.278759 | 0.0540847
0.052 | 98.50841 | 6.315085 | 0.05442657
0.05228177 | 99.08961 | 6.351411 | 0.0548124
0.054 | 99.79983 | 6.395475 | 0.05524737
0.054 | 100.3923 | 6.434064 | 0.05561715
0.05599999 | 101.0941 | 6.48039 | 0.05610246
0.056 | 101.6756 | 6.516717 | 0.05645898
0.056 | 102.5275 | 6.573043 | 0.05704921
0.05787046 | 103.0938 | 6.609369 | 0.05739579
0.058 | 103.695 | 6.645696 | 0.05777137
0.058 | 104.2791 | 6.682022 | 0.05812192
0.058 | 104.8554 | 6.718348 | 0.05849808
0.06 | 105.5635 | 6.764675 | 0.05893912
0.06 | 106.1422 | 6.801001 | 0.05929582
0.06 | 106.7348 | 6.837327 | 0.05965427
0.06199999 | 107.3404 | 6.873654 | 0.06001658
0.062 | 107.9147 | 6.90998 | 0.06039947
0.062 | 108.7186 | 6.962613 | 0.0609228
0.064 | 109.4827 | 7.012633 | 0.06143433
0.064 | 110.0875 | 7.048959 | 0.06179463
0.064 | 110.6832 | 7.085285 | 0.06213986
0.066 | 111.2838 | 7.121612 | 0.06252493
0.066 | 111.8844 | 7.157938 | 0.06288368
0.066 | 112.5019 | 7.194264 | 0.06323426
0.06799657 | 113.0975 | 7.230591 | 0.06360966
0.068 | 113.6641 | 7.266917 | 0.06395038
0.068 | 114.5495 | 7.326486 | 0.06452513
0.06999983 | 115.2353 | 7.36957 | 0.06496423
0.07 | 115.8809 | 7.405896 | 0.06533893
0.07 | 116.5116 | 7.442222 | 0.06569819
0.07 | 117.1287 | 7.478549 | 0.06609002
0.072 | 117.746 | 7.514875 | 0.0664552
0.072 | 118.3775 | 7.551201 | 0.06684083
0.072 | 119.0025 | 7.587528 | 0.06719573
0.074 | 119.6149 | 7.623854 | 0.06756305
0.074 | 120.2073 | 7.66018 | 0.06790506
0.074 | 120.9288 | 7.706507 | 0.06837059
0.076 | 121.5461 | 7.742833 | 0.06873883
0.076 | 122.177 | 7.779159 | 0.0690933
0.076 | 122.7919 | 7.815485 | 0.06947814
0.07799999 | 123.4374 | 7.851812 | 0.06982356
0.078 | 124.0662 | 7.888138 | 0.07021995
0.078 | 124.7436 | 7.928929 | 0.07061168
0.07999998 | 125.3838 | 7.970791 | 0.07101221
0.08 | 125.9659 | 8.007117 | 0.07136667
0.08 | 126.5633 | 8.043443 | 0.07174207
0.0819504 | 127.1681 | 8.07977 | 0.07209698
0.082 | 127.777 | 8.116096 | 0.07245988
0.082 | 128.3957 | 8.152422 | 0.07282728
0.08374656 | 129.0054 | 8.188749 | 0.07318218
0.084 | 129.6241 | 8.225075 | 0.07353684
0.084 | 130.2393 | 8.261401 | 0.07391536
0.08554273 | 130.8513 | 8.297728 | 0.07427168
0.086 | 131.4535 | 8.334054 | 0.07463401
0.086 | 132.0528 | 8.37038 | 0.07499722
0.086 | 132.6626 | 8.406707 | 0.07537262
0.088 | 133.2727 | 8.443033 | 0.07572752
0.088 | 133.8987 | 8.479359 | 0.07608243
0.088 | 134.5241 | 8.515686 | 0.07644898
0.09 | 135.1636 | 8.552012 | 0.07681686
0.09 | 135.8293 | 8.588338 | 0.07719154
0.09 | 136.4973 | 8.624665 | 0.07756354
0.09199999 | 137.1568 | 8.660991 | 0.07791593
0.092 | 137.8078 | 8.697317 | 0.07827287
0.092 | 138.4516 | 8.733644 | 0.07864827
0.09399997 | 139.1083 | 8.76997 | 0.07902368
0.094 | 139.7846 | 8.806296 | 0.07937858
0.09452357 | 140.4613 | 8.842623 | 0.07975398
0.096 | 141.1348 | 8.878949 | 0.08009011
0.096 | 141.7846 | 8.915275 | 0.08046353
0.09799694 | 142.4578 | 8.951602 | 0.08083911
0.098 | 143.1478 | 8.987928 | 0.08119796
0.098 | 143.8155 | 9.024254 | 0.08156929
0.1 | 144.4857 | 9.060581 | 0.08194368
0.1 | 145.1492 | 9.096907 | 0.08227882
0.1 | 145.8319 | 9.133233 | 0.08265423
0.102 | 146.5152 | 9.16956 | 0.08298907
0.102 | 147.1723 | 9.205886 | 0.08337218
0.1024416 | 147.8574 | 9.242212 | 0.08371392
0.104 | 148.5426 | 9.278539 | 0.08405584
0.104 | 149.2366 | 9.314865 | 0.08444876
0.106 | 149.9195 | 9.351191 | 0.08480366
0.106 | 150.6009 | 9.387518 | 0.08516365
0.106 | 151.2676 | 9.423844 | 0.08554659
0.108 | 151.9488 | 9.46017 | 0.08588874
0.108 | 152.6373 | 9.496496 | 0.08625661
0.1099974 | 153.3542 | 9.532823 | 0.08664546
0.11 | 154.053 | 9.569149 | 0.08697379
0.11 | 154.7674 | 9.605475 | 0.08736751
0.112 | 155.4892 | 9.641802 | 0.08772454
0.112 | 156.1947 | 9.678128 | 0.08810003
0.1128893 | 156.8524 | 9.714454 | 0.08844558
0.114 | 157.5363 | 9.750781 | 0.08882869
0.114 | 158.2457 | 9.787107 | 0.08918489
0.116 | 158.9493 | 9.823433 | 0.08955343
0.116 | 159.6463 | 9.85976 | 0.08989456
0.117215 | 160.3521 | 9.896086 | 0.09027799
0.118 | 161.0777 | 9.932412 | 0.09062475
0.118 | 161.7618 | 9.968739 | 0.09097935
0.12 | 162.4214 | 10.00507 | 0.09135493
0.12 | 163.0759 | 10.04139 | 0.09170959
0.1215407 | 163.7494 | 10.07772 | 0.09206917
0.122 | 164.4365 | 10.11404 | 0.0924194
0.122 | 165.1329 | 10.15037 | 0.09279402
0.1233369 | 165.8299 | 10.1867 | 0.09314938
0.124 | 166.5469 | 10.22302 | 0.09351876
0.124 | 167.2799 | 10.25935 | 0.09389918
0.126 | 167.9907 | 10.29568 | 0.09425514
0.126 | 168.69 | 10.332 | 0.09460984
0.1279994 | 169.3608 | 10.36833 | 0.09498524
0.128 | 170.0501 | 10.40465 | 0.09534014
0.1281958 | 170.7362 | 10.44098 | 0.095695
0.13 | 171.4395 | 10.47731 | 0.09607597
0.13 | 172.1868 | 10.51363 | 0.09644585
0.132 | 172.9063 | 10.54996 | 0.09682118
0.132 | 173.6166 | 10.58629 | 0.09714247
0.132 | 174.2941 | 10.62261 | 0.09753642
0.134 | 174.9963 | 10.65894 | 0.09790647
0.134 | 175.6856 | 10.69527 | 0.09827169
0.1359969 | 176.3635 | 10.73159 | 0.09863303
0.136 | 177.0467 | 10.76792 | 0.09898693
0.136 | 177.7254 | 10.80424 | 0.0993461
0.138 | 178.4114 | 10.84057 | 0.0997203
0.138 | 179.0952 | 10.8769 | 0.1000764
0.1386435 | 179.7964 | 10.91322 | 0.1004242
0.14 | 180.4801 | 10.94955 | 0.1007848
0.14 | 181.1497 | 10.98588 | 0.1011611
0.142 | 181.849 | 11.0222 | 0.1015
0.142 | 182.5722 | 11.05853 | 0.1018914
0.1429692 | 183.2818 | 11.09485 | 0.1022569
0.144 | 184.0017 | 11.13118 | 0.1026037
0.144 | 184.7179 | 11.16751 | 0.1029766
0.1459978 | 185.429 | 11.20383 | 0.1033389
0.146 | 186.1239 | 11.24016 | 0.1037065
0.146 | 186.7949 | 11.27649 | 0.104082
0.148 | 187.4672 | 11.31281 | 0.1044163
0.148 | 188.1637 | 11.34914 | 0.1047729
0.15 | 188.8739 | 11.38547 | 0.1051466
0.15 | 189.5769 | 11.42179 | 0.1055052
0.15 | 190.2471 | 11.45812 | 0.1058637
0.152 | 190.972 | 11.49444 | 0.1062108
0.152 | 191.6982 | 11.53077 | 0.1066083
0.1539989 | 192.4018 | 11.5671 | 0.1069532
0.154 | 193.0789 | 11.60342 | 0.10733
0.154 | 193.7807 | 11.63975 | 0.1077124
0.156 | 194.4994 | 11.67608 | 0.1080756
0.156 | 195.1965 | 11.7124 | 0.1084062
0.1579995 | 195.9081 | 11.74873 | 0.1087767
0.158 | 196.6641 | 11.78506 | 0.109173
0.158 | 197.4089 | 11.82138 | 0.109507
0.16 | 198.1186 | 11.85771 | 0.1098777
0.16 | 198.7952 | 11.89403 | 0.1102373
0.1619965 | 199.4621 | 11.93036 | 0.1105922
0.162 | 200.1323 | 11.96669 | 0.1109398
0.162 | 200.8282 | 12.00301 | 0.1113077
0.164 | 201.5539 | 12.03934 | 0.1116755
0.164 | 202.2774 | 12.07567 | 0.1120434
0.1659971 | 202.9901 | 12.11199 | 0.1123703
0.166 | 203.7151 | 12.14832 | 0.1127621
0.166 | 204.4213 | 12.18464 | 0.1131375
0.168 | 205.1089 | 12.22097 | 0.1134719
0.168 | 205.81 | 12.2573 | 0.1138473
0.1687234 | 206.5354 | 12.29362 | 0.1142358
0.17 | 207.2498 | 12.32995 | 0.1145772
0.17 | 207.9422 | 12.36628 | 0.1149192
0.1719973 | 208.6612 | 12.4026 | 0.1153021
0.172 | 209.3969 | 12.43893 | 0.1156807
0.172 | 210.1366 | 12.47526 | 0.116027
0.174 | 210.8174 | 12.51158 | 0.1163927
0.174 | 211.5051 | 12.54791 | 0.1167353
0.1759979 | 212.1826 | 12.58423 | 0.1170933
0.176 | 212.9129 | 12.62056 | 0.1174762
0.176 | 213.6218 | 12.65689 | 0.1178182
0.178 | 214.3524 | 12.69321 | 0.1182011
0.178 | 215.0693 | 12.72954 | 0.1185822
0.1799985 | 215.7887 | 12.76587 | 0.1189175
0.18 | 216.4896 | 12.80219 | 0.1192719
0.18 | 217.1919 | 12.83852 | 0.1196299
0.182 | 217.9102 | 12.87484 | 0.1200022
0.182 | 218.6415 | 12.91117 | 0.1203571
0.1834968 | 219.3565 | 12.9475 | 0.1207325
0.184 | 220.0687 | 12.98382 | 0.1210667
0.18403 | 220.7869 | 13.02015 | 0.1214419
0.186 | 221.4555 | 13.05648 | 0.121825
0.186 | 222.1222 | 13.0928 | 0.1221574
0.1879997 | 222.7745 | 13.12913 | 0.1225476
0.188 | 223.4883 | 13.16546 | 0.1229137
0.1883557 | 224.2167 | 13.20178 | 0.1232574
0.19 | 224.9761 | 13.23811 | 0.1236494
0.19 | 225.7045 | 13.27443 | 0.1239991
0.1919966 | 226.4298 | 13.31076 | 0.1243631
0.192 | 227.1619 | 13.34709 | 0.124753
0.1926814 | 227.8846 | 13.38341 | 0.1251067
0.194 | 228.6059 | 13.41974 | 0.1254484
0.194 | 229.3168 | 13.45607 | 0.1258027
0.196 | 230.0375 | 13.49239 | 0.126199
0.196 | 230.7643 | 13.52872 | 0.1265536
0.1979982 | 231.4944 | 13.56505 | 0.1269084
0.198 | 232.2493 | 13.60137 | 0.1272452
0.198 | 233.0022 | 13.6377 | 0.1276226
0.2 | 233.7406 | 13.67402 | 0.1279934
0.2 | 234.4388 | 13.71035 | 0.128369
0.2019988 | 235.1422 | 13.74668 | 0.128703
0.202 | 235.8228 | 13.783 | 0.1290784
0.2039997 | 236.5592 | 13.81933 | 0.1294333
0.204 | 237.3059 | 13.85566 | 0.1297852
0.204 | 238.0501 | 13.89198 | 0.1301636
0.2059994 | 238.7781 | 13.92831 | 0.1305181
0.206 | 239.5019 | 13.96463 | 0.1308634
0.2079967 | 240.251 | 14.00096 | 0.1312278
0.208 | 240.977 | 14.03729 | 0.1315883
0.2087214 | 241.7221 | 14.07361 | 0.131945
0.21 | 242.473 | 14.10994 | 0.1323132
0.21 | 243.2303 | 14.14627 | 0.1326884
0.2119973 | 243.9918 | 14.18259 | 0.1330481
0.212 | 244.7528 | 14.21892 | 0.1334205
0.212 | 245.5266 | 14.25525 | 0.1337731
0.214 | 246.2544 | 14.29157 | 0.1341694
0.214 | 246.9776 | 14.3279 | 0.134524
0.216 | 247.6753 | 14.36422 | 0.1348996
0.216 | 248.3938 | 14.40055 | 0.1352337
0.2173729 | 249.1098 | 14.43688 | 0.1355883
0.218 | 249.8739 | 14.4732 | 0.1359431
0.218 | 250.6342 | 14.50953 | 0.1363185
0.22 | 251.3965 | 14.54586 | 0.1366734
0.2204356 | 252.1323 | 14.58218 | 0.137049
0.222 | 252.8624 | 14.61851 | 0.1373861
0.222 | 253.5965 | 14.65483 | 0.1377479
0.2239968 | 254.3422 | 14.69116 | 0.138152
0.224 | 255.0992 | 14.72749 | 0.1384939
0.224 | 255.8284 | 14.76381 | 0.1388642
0.226 | 256.5995 | 14.80014 | 0.1392186
0.226 | 257.3687 | 14.83647 | 0.1396017
0.228 | 258.1228 | 14.87279 | 0.1399432
0.228 | 258.8369 | 14.90912 | 0.1403057
0.2299983 | 259.5482 | 14.94545 | 0.1406792
0.23 | 260.286 | 14.98177 | 0.1410172
0.23 | 261.007 | 15.0181 | 0.1413929
0.232 | 261.7594 | 15.05442 | 0.1417644
0.232 | 262.4987 | 15.09075 | 0.1421383
0.2339989 | 263.2854 | 15.12708 | 0.1425152
0.234 | 264.0682 | 15.1634 | 0.1428701
0.234 | 264.8303 | 15.19973 | 0.1432246
0.236 | 265.5705 | 15.23606 | 0.1435877
0.2379972 | 266.3113 | 15.27238 | 0.1439963
0.238 | 267.0775 | 15.30871 | 0.144333
0.238 | 267.8476 | 15.34504 | 0.1447161
0.2399969 | 268.6312 | 15.38136 | 0.1450606
0.24 | 269.4059 | 15.41769 | 0.1454155
0.2408013 | 270.1656 | 15.45401 | 0.1457825
0.242 | 270.8965 | 15.49034 | 0.1461458
0.242 | 271.6107 | 15.52667 | 0.1465072
0.244 | 272.3269 | 15.56299 | 0.1468966
0.244 | 273.0896 | 15.59932 | 0.1472319
0.246 | 273.8387 | 15.63565 | 0.147583
0.246 | 274.5587 | 15.67197 | 0.1479608
0.246 | 275.3151 | 15.7083 | 0.1482983
0.248 | 276.0706 | 15.74462 | 0.1486911
0.248 | 276.8522 | 15.78095 | 0.149046
0.25 | 277.6001 | 15.81728 | 0.1493799
0.25 | 278.3531 | 15.8536 | 0.1497688
0.2519824 | 279.1122 | 15.88993 | 0.1501308
0.252 | 279.843 | 15.92626 | 0.150506
0.252 | 280.5949 | 15.96258 | 0.1508406
0.254 | 281.3639 | 15.99891 | 0.1511927
0.254 | 282.1665 | 16.03524 | 0.1515499
0.256 | 282.9334 | 16.07156 | 0.1519253
0.256 | 283.6606 | 16.10789 | 0.1523051
0.2568413 | 284.3905 | 16.14421 | 0.1526677
0.258 | 285.1607 | 16.18054 | 0.1530105
0.258 | 285.9568 | 16.21687 | 0.1534
0.26 | 286.7495 | 16.25319 | 0.1537679
0.26 | 287.5315 | 16.28952 | 0.1541367
0.262 | 288.2849 | 16.32585 | 0.1545121
0.262 | 289.0388 | 16.36217 | 0.154867
0.2636966 | 289.7473 | 16.3985 | 0.1552219
0.264 | 290.4974 | 16.43482 | 0.1555872
0.264 | 291.2513 | 16.47115 | 0.1559312
0.266 | 292.0386 | 16.50748 | 0.1562913
0.266 | 292.8241 | 16.5438 | 0.1566615
0.266026 | 293.6224 | 16.58013 | 0.1570164
0.268 | 294.3894 | 16.61646 | 0.1574124
0.2685555 | 295.1125 | 16.65278 | 0.1577557
0.27 | 295.8159 | 16.68911 | 0.158103
0.27 | 296.5583 | 16.72544 | 0.1584766
0.272 | 297.3321 | 16.76176 | 0.1588484
0.272 | 298.105 | 16.79809 | 0.1591903
0.2728813 | 298.8623 | 16.83441 | 0.1595708
0.274 | 299.6319 | 16.87074 | 0.1599771
0.274 | 300.3916 | 16.90707 | 0.1603043
0.276 | 301.1364 | 16.94339 | 0.1606604
0.276 | 301.8663 | 16.97972 | 0.1610423
0.277207 | 302.6381 | 17.01605 | 0.1613851
0.278 | 303.3975 | 17.05237 | 0.1617732
0.278 | 304.1639 | 17.0887 | 0.162125
0.28 | 304.9228 | 17.12503 | 0.162462
0.28 | 305.7037 | 17.16135 | 0.1628374
0.2815327 | 306.5035 | 17.19768 | 0.1632128
0.282 | 307.2491 | 17.234 | 0.1635882
0.282 | 307.9784 | 17.27033 | 0.1639425
0.2839988 | 308.7029 | 17.30666 | 0.1643186
0.284 | 309.4662 | 17.34298 | 0.1646525
0.2858585 | 310.2292 | 17.37931 | 0.1650279
0.286 | 311.0065 | 17.41564 | 0.1653623
0.286 | 311.7583 | 17.45196 | 0.1657542
0.288 | 312.5486 | 17.48829 | 0.1661096
0.288 | 313.3235 | 17.52461 | 0.166468
0.29 | 314.06 | 17.56094 | 0.1668414
0.29 | 314.7961 | 17.59727 | 0.1671773
0.29 | 315.5744 | 17.63359 | 0.1675735
0.2919999 | 316.3653 | 17.66992 | 0.1679281
0.292 | 317.1458 | 17.70625 | 0.168283
0.2925136 | 317.9213 | 17.74257 | 0.1686532
0.294 | 318.6889 | 17.7789 | 0.1690316
0.294 | 319.4423 | 17.81523 | 0.1693682
0.2959969 | 320.1739 | 17.85155 | 0.1697436
0.296 | 320.9295 | 17.88788 | 0.1700982
0.296 | 321.6867 | 17.9242 | 0.1704737
0.298 | 322.4628 | 17.96053 | 0.1708482
0.298 | 323.2222 | 17.99686 | 0.1711899
0.2999975 | 323.9842 | 18.03318 | 0.171573
0.3 | 324.7704 | 18.06951 | 0.1719146
0.3 | 325.5261 | 18.10584 | 0.1722975
0.302 | 326.2852 | 18.14216 | 0.1726644
0.302 | 327.0408 | 18.17849 | 0.1730193
0.3039981 | 327.8086 | 18.21481 | 0.1733846
0.304 | 328.5673 | 18.25114 | 0.1737495
0.304 | 329.3608 | 18.28747 | 0.1740888
0.306 | 330.1432 | 18.32379 | 0.1744797
0.306 | 330.9413 | 18.36012 | 0.1748343
0.3079987 | 331.6943 | 18.39645 | 0.1751892
0.308 | 332.4279 | 18.43277 | 0.1755383
0.308 | 333.1639 | 18.4691 | 0.1759195
0.31 | 333.9403 | 18.50543 | 0.1762742
0.31 | 334.7056 | 18.54175 | 0.1766426
0.31 | 335.4605 | 18.57808 | 0.1770043
0.312 | 336.2304 | 18.6144 | 0.1773592
0.312 | 337.0167 | 18.65073 | 0.1777536
0.3134088 | 337.7807 | 18.68706 | 0.1781039
0.314 | 338.5325 | 18.72338 | 0.1784649
0.314 | 339.2995 | 18.75971 | 0.1788198
0.3159985 | 340.082 | 18.79604 | 0.179187
0.316 | 340.8294 | 18.83236 | 0.17955
0.3177346 | 341.5684 | 18.86869 | 0.1799045
0.318 | 342.3469 | 18.90502 | 0.1802696
0.318 | 343.1291 | 18.94134 | 0.1806376
0.32 | 343.9139 | 18.97767 | 0.1810259
0.32 | 344.6735 | 19.01399 | 0.1813938
0.3219965 | 345.4019 | 19.05032 | 0.1817405
0.322 | 346.1362 | 19.08665 | 0.1820954
0.322 | 346.8717 | 19.12297 | 0.1824564
0.3239997 | 347.641 | 19.1593 | 0.1828047
0.324 | 348.422 | 19.19563 | 0.1831801
0.3259971 | 349.1966 | 19.23195 | 0.1835684
0.326 | 349.9447 | 19.26828 | 0.1839274
0.326 | 350.6823 | 19.3046 | 0.1842859
0.328 | 351.422 | 19.34093 | 0.1846222
0.328 | 352.2136 | 19.37726 | 0.1850013
0.3287154 | 352.9826 | 19.41358 | 0.1853711
0.33 | 353.736 | 19.44991 | 0.1857465
0.33 | 354.4868 | 19.48624 | 0.1860932
0.332 | 355.2616 | 19.52256 | 0.1864768
0.332 | 356.014 | 19.55889 | 0.186813
0.3330412 | 356.7294 | 19.59522 | 0.1871549
0.334 | 357.4382 | 19.63154 | 0.1875234
0.3355707 | 358.2071 | 19.66787 | 0.1878751
0.336 | 358.9709 | 19.70419 | 0.1882832
0.336 | 359.7389 | 19.74052 | 0.1886259
0.338 | 360.5052 | 19.77685 | 0.1889665
0.338 | 361.2821 | 19.81317 | 0.1893562
0.3398964 | 362.0519 | 19.8495 | 0.1897122
0.34 | 362.7953 | 19.88583 | 0.1901071
0.3404296 | 363.5807 | 19.92215 | 0.190462
0.342 | 364.3487 | 19.95848 | 0.1908374
0.342 | 365.1165 | 19.9948 | 0.1911822
0.344 | 365.8625 | 20.03113 | 0.1915676
0.344 | 366.6294 | 20.06746 | 0.1919016
0.346 | 367.3663 | 20.10378 | 0.1922565
0.346 | 368.1129 | 20.14011 | 0.1926317
0.3479987 | 368.844 | 20.17644 | 0.1930353
0.348 | 369.5846 | 20.21276 | 0.1933679
0.3499997 | 370.3267 | 20.24909 | 0.1937376
0.35 | 371.0821 | 20.28542 | 0.1940811
0.351997 | 371.8286 | 20.32174 | 0.1944469
0.352 | 372.614 | 20.35807 | 0.1948389
0.3528773 | 373.3935 | 20.39439 | 0.1952095
0.354 | 374.1244 | 20.43072 | 0.1955526
0.354 | 374.8405 | 20.46705 | 0.1958867
0.356 | 375.5671 | 20.50337 | 0.1962829
0.356 | 376.3121 | 20.5397 | 0.1966175
0.358 | 377.0509 | 20.57603 | 0.1969801
0.358 | 377.823 | 20.61235 | 0.1973837
0.3599995 | 378.5838 | 20.64868 | 0.1977463
0.36 | 379.3353 | 20.68501 | 0.1980982
0.362 | 380.0529 | 20.72133 | 0.1984766
0.362 | 380.7684 | 20.75766 | 0.1988078
0.364 | 381.4722 | 20.79398 | 0.1991914
0.364 | 382.2121 | 20.83031 | 0.1995586
0.3659988 | 382.9575 | 20.86664 | 0.1999411
0.366 | 383.6866 | 20.90296 | 0.2002971
0.3679997 | 384.4186 | 20.93929 | 0.2006643
0.368 | 385.184 | 20.97562 | 0.2010074
0.37 | 385.9285 | 21.01194 | 0.2014191
0.37 | 386.6576 | 21.04827 | 0.20177
0.372 | 387.3632 | 21.08459 | 0.2021247
0.372 | 388.0959 | 21.12092 | 0.2025022
0.373999 | 388.8031 | 21.15725 | 0.2028549
0.374 | 389.4958 | 21.19357 | 0.203217
0.376 | 390.2124 | 21.2299 | 0.2035851
0.376 | 390.9366 | 21.26623 | 0.20394
0.378 | 391.6481 | 21.30255 | 0.2042949
0.378 | 392.3172 | 21.33888 | 0.2046516
0.38 | 392.982 | 21.37521 | 0.2050347
0.3803057 | 393.6565 | 21.41153 | 0.2053764
0.382 | 394.3743 | 21.44786 | 0.2057595
0.3828353 | 395.0723 | 21.48418 | 0.2061426
0.384 | 395.7655 | 21.52051 | 0.2065058
0.384 | 396.4634 | 21.55684 | 0.2068542
0.386 | 397.1372 | 21.59316 | 0.2072091
0.3878944 | 397.8001 | 21.62949 | 0.2075705
0.388 | 398.4749 | 21.66582 | 0.2079664
0.3899971 | 399.1664 | 21.70214 | 0.2083007
0.39 | 399.8534 | 21.73847 | 0.2086731
0.39 | 400.5475 | 21.77479 | 0.2090623
0.392 | 401.2178 | 21.81112 | 0.2093878
0.392 | 401.8632 | 21.84745 | 0.2097609
0.394 | 402.5648 | 21.88377 | 0.2101494
0.39402 | 403.2562 | 21.9201 | 0.2105118
0.396 | 403.938 | 21.95643 | 0.2108873
0.396 | 404.5812 | 21.99275 | 0.2112421
0.398 | 405.2116 | 22.02908 | 0.2115989
0.398 | 405.8318 | 22.06541 | 0.2119613
0.4 | 406.4903 | 22.10173 | 0.2123103
0.4 | 407.1268 | 22.13806 | 0.2126653
0.402 | 407.7446 | 22.17438 | 0.2130366
0.402 | 408.3686 | 22.21071 | 0.2133915
0.4039989 | 409.028 | 22.24704 | 0.2137608
0.404 | 409.6705 | 22.28336 | 0.2141147
0.4059999 | 410.311 | 22.31969 | 0.2144767
0.406 | 410.9336 | 22.35602 | 0.2148521
0.408 | 411.5639 | 22.39234 | 0.2152226
0.408 | 412.1803 | 22.42867 | 0.2156002
0.41 | 412.8137 | 22.46499 | 0.2159473
0.41 | 413.4053 | 22.50132 | 0.2163304
0.412 | 414.002 | 22.53765 | 0.2166671
0.413203 | 414.597 | 22.57397 | 0.2170425
0.414 | 415.1778 | 22.6106 | 0.2174005
0.416 | 416.2285 | 22.68325 | 0.218117
0.418 | 416.8578 | 22.72295 | 0.2185202
0.418 | 417.4168 | 22.75928 | 0.2188956
0.42 | 418.1902 | 22.81121 | 0.2193705
0.422 | 418.8296 | 22.85193 | 0.2198079
0.422 | 419.4208 | 22.88826 | 0.2201837
0.424 | 420.0731 | 22.92917 | 0.2206311
0.426 | 420.7212 | 22.97091 | 0.2210416
0.427999 | 421.5504 | 23.02724 | 0.2215882
0.43 | 422.5358 | 23.09713 | 0.2222636
0.432 | 423.5284 | 23.16978 | 0.2229734
0.434 | 424.5455 | 23.24243 | 0.2237112
0.4379973 | 425.5432 | 23.31509 | 0.2244336
0.4399996 | 426.5799 | 23.38774 | 0.2251453
0.442 | 427.5926 | 23.46039 | 0.2258833
0.4459969 | 428.5139 | 23.53304 | 0.2266387
0.448 | 429.4131 | 23.6057 | 0.2273544
0.45 | 430.3415 | 23.67835 | 0.2281054
0.454 | 431.2516 | 23.751 | 0.2288139
0.456 | 432.1205 | 23.82365 | 0.2295309
0.4586306 | 432.9697 | 23.89631 | 0.2302689
0.4618959 | 433.8273 | 23.96896 | 0.230986
0.4651591 | 434.6293 | 24.04161 | 0.2317359
0.4679971 | 435.4528 | 24.11426 | 0.2324454
0.47 | 436.2191 | 24.18692 | 0.2331785
0.4739981 | 436.9855 | 24.25957 | 0.2338644
0.4762222 | 437.7277 | 24.33222 | 0.2345949
0.4799991 | 438.4785 | 24.40487 | 0.2353405
0.4827514 | 439.2696 | 24.47753 | 0.2360758
0.486 | 439.9671 | 24.55018 | 0.2368266
0.4892833 | 440.5998 | 24.62283 | 0.2375363
0.4925475 | 441.2672 | 24.69549 | 0.2382757
0.4958138 | 441.8719 | 24.76814 | 0.2389964
0.4990791 | 442.4601 | 24.84079 | 0.2397173
0.5023437 | 443.1045 | 24.91344 | 0.240457
0.5059993 | 443.7184 | 24.9861 | 0.2411668
0.509998 | 444.3879 | 25.07312 | 0.242048
0.5141401 | 445.1453 | 25.1821 | 0.2431096
0.5194054 | 445.8389 | 25.28108 | 0.2440771
0.5239976 | 446.4975 | 25.37006 | 0.2449904
0.528 | 447.2559 | 25.47904 | 0.2461161
0.5332012 | 447.9612 | 25.58802 | 0.2471768
0.5384665 | 448.6238 | 25.697 | 0.2482661
0.5439995 | 449.2971 | 25.80598 | 0.2493743
0.5499982 | 449.9251 | 25.91495 | 0.2504567
0.5559968 | 450.5998 | 26.02393 | 0.2515391
0.5615247 | 451.2397 | 26.13291 | 0.2526111
0.5667892 | 451.856 | 26.24189 | 0.2537035
0.5720581 | 452.4299 | 26.35116 | 0.2548205
0.5779988 | 453.1004 | 26.47985 | 0.2561089
0.5859974 | 453.7305 | 26.60883 | 0.2574092
0.5918538 | 454.3609 | 26.74708 | 0.2587691
0.5991191 | 454.9686 | 26.87238 | 0.2600214
0.6063844 | 455.5878 | 27.00769 | 0.2613577
0.6136497 | 456.2366 | 27.15299 | 0.2628217
0.6218298 | 456.8286 | 27.30287 | 0.2643261
0.6301802 | 457.4217 | 27.4436 | 0.2657186
0.6374455 | 458.0386 | 27.58891 | 0.2672052
0.6487071 | 458.6117 | 27.77421 | 0.2690526
0.6579759 | 459.2002 | 27.9594 | 0.2708841
0.6672399 | 459.7947 | 28.12724 | 0.2725518
0.6785038 | 460.4083 | 28.32266 | 0.2745299
0.6857718 | 460.9715 | 28.47544 | 0.2760521
0.6980722 | 461.6045 | 28.68111 | 0.2781159
0.7086041 | 462.2081 | 28.88756 | 0.280143
0.7195668 | 462.8002 | 29.06919 | 0.2819614
0.7296657 | 463.3838 | 29.25082 | 0.2837766
0.7441927 | 463.9752 | 29.48441 | 0.2861259
0.7567267 | 464.5656 | 29.73772 | 0.2886153
0.7726261 | 465.1578 | 29.99886 | 0.2912184
0.7857878 | 465.7618 | 30.23682 | 0.2936365
0.8003162 | 466.328 | 30.49898 | 0.2962427
0.8128488 | 466.9104 | 30.73273 | 0.2985716
0.8256897 | 467.4954 | 30.96379 | 0.300899
0.8349513 | 468.1118 | 31.0991 | 0.3024017
0.8422166 | 468.7694 | 31.2133 | 0.3037336
0.8494855 | 469.4189 | 31.33228 | 0.3052209
0.8567507 | 470.1912 | 31.44126 | 0.3066402
0.8660124 | 470.9261 | 31.55024 | 0.3081417
0.8732813 | 471.7148 | 31.65922 | 0.3096987
0.8825429 | 472.5228 | 31.7682 | 0.3113637
0.8898081 | 473.1172 | 31.84812 | 0.312595
0.8950771 | 473.7147 | 31.92077 | 0.3137838
0.9006835 | 474.3177 | 31.99342 | 0.3149927
0.9096039 | 474.9217 | 32.06608 | 0.3161975
0.9148713 | 475.5211 | 32.13873 | 0.3174698
0.9241382 | 476.2559 | 32.24138 | 0.3192855
0.9334034 | 476.9186 | 32.33403 | 0.3209472
0.9426686 | 477.601 | 32.41669 | 0.3225259
0.9519302 | 478.217 | 32.48934 | 0.3239792
0.9591992 | 478.8616 | 32.57199 | 0.3256052
0.9689281 | 479.4508 | 32.64697 | 0.3271093
0.9814531 | 480.1579 | 32.7473 | 0.3292025
0.9909913 | 480.7793 | 32.82995 | 0.3309788
1.004257 | 481.494 | 32.9339 | 0.3332389
1.017048 | 482.2459 | 33.04288 | 0.335707
1.031574 | 482.9595 | 33.14186 | 0.3380088
1.046105 | 483.711 | 33.25084 | 0.3405714
1.059957 | 484.4438 | 33.34982 | 0.3429985
1.073757 | 485.1134 | 33.4488 | 0.345434
1.089703 | 485.8069 | 33.55778 | 0.3482044
1.105345 | 486.5365 | 33.65676 | 0.3508403
1.122756 | 487.264 | 33.76574 | 0.3537673
1.139295 | 487.8654 | 33.87471 | 0.3566929
1.157824 | 488.5348 | 33.98369 | 0.3597473
1.174534 | 489.2415 | 34.08267 | 0.3626206
1.19632 | 489.9043 | 34.19887 | 0.3659994
1.216121 | 490.5629 | 34.31063 | 0.3693983
1.237894 | 491.2399 | 34.42948 | 0.3730693
1.261717 | 491.874 | 34.55859 | 0.377078
1.281503 | 492.571 | 34.65757 | 0.3803225
1.306839 | 493.2497 | 34.7854 | 0.3844475
1.328135 | 493.9695 | 34.89553 | 0.3881523
1.353495 | 494.6694 | 35.01751 | 0.3922804
1.38469 | 495.3154 | 35.16348 | 0.3973522
1.408146 | 495.9116 | 35.27662 | 0.4014271
1.436282 | 496.5433 | 35.40144 | 0.4059434
1.462801 | 497.244 | 35.51723 | 0.4102374
1.493879 | 497.8827 | 35.6594 | 0.4155612
1.519566 | 498.4624 | 35.76838 | 0.4198203
1.552618 | 499.127 | 35.90736 | 0.4252533
1.582104 | 499.8015 | 36.02845 | 0.4301019
1.61474 | 500.4332 | 36.16532 | 0.4356668
1.654753 | 501.0088 | 36.31906 | 0.4420346
1.6893 | 501.6327 | 36.45546 | 0.447892
1.73141 | 502.2917 | 36.61967 | 0.4549432
1.776992 | 502.9579 | 36.79123 | 0.4625562
1.818051 | 503.6068 | 36.94028 | 0.4692377
1.85039 | 504.2186 | 37.05919 | 0.4747134
1.895264 | 504.8275 | 37.22089 | 0.4822761
1.946666 | 505.4769 | 37.39525 | 0.4905827
1.991816 | 506.1356 | 37.54763 | 0.4980735
2.052032 | 506.7155 | 37.74681 | 0.5079795
2.091227 | 507.3101 | 37.87211 | 0.5143955
2.156177 | 507.905 | 38.07919 | 0.5250789
2.209073 | 508.5626 | 38.2434 | 0.5337759
2.259208 | 509.1825 | 38.39504 | 0.5419913
2.322653 | 509.7589 | 38.58333 | 0.5523271
2.375314 | 510.3306 | 38.73796 | 0.5609487
2.445571 | 510.8834 | 38.93993 | 0.5724133
2.522291 | 511.4699 | 39.15694 | 0.5849871
2.575532 | 512.0613 | 39.30319 | 0.5937045
2.651932 | 512.7061 | 39.50986 | 0.6060877
2.724118 | 513.3098 | 39.70033 | 0.6177705
2.808833 | 513.9127 | 39.92094 | 0.6315849
2.905042 | 514.4872 | 40.16761 | 0.647263
2.990247 | 515.1108 | 40.38081 | 0.661124
3.07773 | 515.7129 | 40.59937 | 0.675732
3.155591 | 516.3235 | 40.78754 | 0.6884645
3.256045 | 516.9253 | 41.0255 | 0.7048705
3.362716 | 517.4557 | 41.26903 | 0.7220969
3.467416 | 518.0066 | 41.50761 | 0.7392066
3.574671 | 518.5465 | 41.7476 | 0.7567649
3.682916 | 519.1522 | 41.98277 | 0.7742784
3.811148 | 519.6912 | 42.25705 | 0.795128
3.941615 | 520.2712 | 42.53324 | 0.8165276
4.066248 | 520.873 | 42.7918 | 0.8370958
4.223293 | 521.4288 | 43.1086 | 0.8627632
4.346908 | 521.9808 | 43.35186 | 0.8828521
4.530538 | 522.2792 | 43.7101 | 0.9127446
4.709949 | 522.6201 | 44.05839 | 0.9416896
4.898845 | 522.8138828 | 44.42165 | 0.9720035
5.085747 | 523.0924 | 44.78491 | 1.002207
5.264634 | 523.2719 | 45.12818 | 1.030877
5.444363 | 523.3117 | 45.47144 | 1.059499
5.636351 | 523.3913 | 45.8347 | 1.089763
5.823329 | 523.5141 | 46.19797 | 1.12005
6.010854 | 523.4479 | 46.56123 | 1.150229
6.201117 | 523.4153 | 46.92449 | 1.180601
6.381715 | 523.3877 | 47.27198 | 1.209433
6.568401 | 523.3032 | 47.62682 | 1.239159
6.749826 | 523.1158 | 47.97428 | 1.268053
6.941662 | 523.0175 | 48.33755 | 1.298323
7.121834 | 522.6875 | 48.68081 | 1.326834
7.313981 | 522.4676 | 49.04407 | 1.357158
7.490146 | 522.2611 | 49.37734 | 1.384955
7.65631 | 521.8404 | 49.6906 | 1.411034
7.827202 | 521.5341 | 50.01386 | 1.438002
8.010097 | 521.1006 | 50.35713 | 1.466597
8.182805 | 520.7383 | 50.68039 | 1.493487
8.361157 | 520.1992 | 51.01219 | 1.521155
8.514787 | 519.7696 | 51.29692 | 1.544874
8.709686 | 519.3571 | 51.66018 | 1.57528
8.851281 | 518.8266 | 51.92172 | 1.597047
9.030406 | 518.2956 | 52.25469 | 1.624778
9.182573 | 517.7476 | 52.53898 | 1.648465
9.298605 | 517.1737 | 52.75659 | 1.666496
9.44486 | 516.7117 | 53.0279 | 1.68918
9.579138 | 516.2025 | 53.2739 | 1.709679
9.712583 | 515.6371 | 53.51921 | 1.730172
9.83414 | 514.9819 | 53.74314 | 1.748752
9.96889 | 514.3767 | 53.98982 | 1.769349
10.09286 | 513.8193 | 54.21897 | 1.788405
10.21273 | 513.2144 | 54.44043 | 1.806835
10.35366 | 512.6016 | 54.69541 | 1.828056
10.50082 | 511.9819 | 54.96156 | 1.850305
10.58053 | 511.3416 | 55.10976 | 1.862615
10.6984 | 510.7413 | 55.32165 | 1.880305
10.82432 | 510.1106 | 55.54696 | 1.899104
10.91023 | 509.5182 | 55.70226 | 1.912068
10.97555 | 508.931 | 55.82324 | 1.922076
11.08643 | 508.289 | 56.02287 | 1.938728
11.20272 | 507.6706 | 56.23272 | 1.956259
11.30408 | 507.042 | 56.41348 | 1.971346
11.39125 | 506.4054 | 56.56879 | 1.984259
11.46362 | 505.786 | 56.70057 | 1.995147
11.55165 | 505.1693 | 56.8594 | 2.008442
11.65359 | 504.5371 | 57.0447 | 2.023868
11.735 | 503.9041 | 57.19251 | 2.036147
11.81012 | 503.2472 | 57.32649 | 2.047395
11.89242 | 502.6451 | 57.47578 | 2.059791
11.96696 | 502.0279 | 57.60593 | 2.070656
12.05404 | 501.4184 | 57.76342 | 2.083893
12.13804 | 500.7641 | 57.9148 | 2.096448
12.2128 | 500.0434 | 58.05138 | 2.107766
12.29491 | 499.4639 | 58.19715 | 2.120021
12.35883 | 498.8041 | 58.31245 | 2.129537
12.42899 | 498.1733 | 58.43832 | 2.140087
12.49498 | 497.528 | 58.55883 | 2.150074
12.56734 | 496.8512 | 58.68628 | 2.160744
12.63651 | 496.2007 | 58.81367 | 2.171231
12.71053 | 495.5551 | 58.94423 | 2.18213
12.78371 | 494.9202 | 59.07321 | 2.192859
12.83487 | 494.2962 | 59.16479 | 2.20054
12.90618 | 493.6057 | 59.29489 | 2.21138
12.96008 | 492.9528 | 59.39015 | 2.219328
13.03601 | 492.3403 | 59.52551 | 2.230588
13.09324 | 491.6768 | 59.62541 | 2.23898
13.15042 | 491.0488 | 59.72709 | 2.247483
13.20934 | 490.3523 | 59.83071 | 2.256105
13.26935 | 489.7257 | 59.93673 | 2.264952
13.33439 | 489.0075 | 60.05402 | 2.27474
13.39491 | 488.3286 | 60.163 | 2.283818
13.45704 | 487.7079 | 60.27198 | 2.292915
13.51917 | 486.9865 | 60.38096 | 2.301975
13.56797 | 486.3658 | 60.46663 | 2.309128
13.61363 | 485.7256 | 60.54928 | 2.315874
13.67473 | 485.0527 | 60.6579 | 2.325001
13.71874 | 484.4411 | 60.73458 | 2.331407
13.76978 | 483.8277 | 60.82586 | 2.33898
13.81991 | 483.1803 | 60.91483 | 2.346396
13.88428 | 482.3887 | 61.03381 | 2.356269
13.93967 | 481.7013 | 61.13279 | 2.364567
13.98427 | 481.0564 | 61.21177 | 2.371086
14.04839 | 480.4015 | 61.32075 | 2.380198
14.09456 | 479.6907 | 61.40315 | 2.387127
14.13663 | 479.0419 | 61.47871 | 2.39335
14.19876 | 478.2862 | 61.58769 | 2.402506
14.24066 | 477.6242 | 61.66111 | 2.408607
14.29225 | 476.922 | 61.75376 | 2.416383
14.34585 | 476.2655 | 61.84642 | 2.424115
14.38925 | 475.6213 | 61.9236 | 2.430482
14.44501 | 474.9074 | 62.02172 | 2.438733
14.4866 | 474.2508 | 62.09437 | 2.444746
14.53561 | 473.5271 | 62.18054 | 2.451935
14.5818 | 472.9101 | 62.25968 | 2.458575
14.6234 | 472.2577 | 62.33233 | 2.464542
14.66898 | 471.5915 | 62.41498 | 2.471482
14.71058 | 470.9329 | 62.48764 | 2.47754
14.75216 | 470.2615 | 62.56029 | 2.483511
14.79374 | 469.6592 | 62.63294 | 2.489603
14.83379 | 468.9979 | 62.7056 | 2.495663
14.87493 | 468.3395 | 62.77825 | 2.501641
14.92442 | 467.6827 | 62.8609 | 2.508571
14.96412 | 466.9982 | 62.93355 | 2.514583
15.00509 | 466.3222 | 63.00621 | 2.520625
15.04542 | 465.73 | 63.07886 | 2.526716
15.08688 | 465.0495 | 63.15151 | 2.532764
15.12848 | 464.3221 | 63.22416 | 2.538833
15.17008 | 463.7131 | 63.29682 | 2.5449
15.21072 | 463.0352 | 63.36947 | 2.550934
15.25126 | 462.1986 | 63.44212 | 2.557002
15.29729 | 461.4355 | 63.52216 | 2.563627
15.34571 | 460.7763 | 63.60743 | 2.570781
15.38805 | 459.9914 | 63.68008 | 2.576864
15.42962 | 459.2518 | 63.75273 | 2.582982
15.47067 | 458.5205 | 63.82539 | 2.589025
15.51281 | 457.696 | 63.89804 | 2.595016
15.55333 | 456.9883 | 63.97069 | 2.601101
15.59399 | 456.2948 | 64.04334 | 2.607152
15.63599 | 455.4879 | 64.116 | 2.613247
15.67718 | 454.6718 | 64.18865 | 2.619253
15.71878 | 453.9912 | 64.2613 | 2.625314
15.76236 | 453.2851 | 64.33395 | 2.631384
15.80395 | 452.5461 | 64.40661 | 2.637411
15.84555 | 451.7879 | 64.47926 | 2.643481
15.88714 | 450.9929 | 64.55191 | 2.649539
15.92873 | 450.1027 | 64.62456 | 2.655493
15.9706 | 449.399 | 64.69722 | 2.661617
16.01292 | 448.5723 | 64.76987 | 2.667746
16.05349 | 447.649 | 64.84252 | 2.673647
16.09709 | 446.8933 | 64.91518 | 2.679715
16.1379 | 446.1071 | 64.98783 | 2.685845
16.17828 | 445.1998 | 65.06048 | 2.691746
16.22117 | 444.5051 | 65.13313 | 2.697875
16.26288 | 443.7098 | 65.20579 | 2.704005
16.30505 | 442.7901 | 65.27844 | 2.709953
16.34664 | 442.0585 | 65.35109 | 2.716071
16.38824 | 441.2819 | 65.42374 | 2.722178
16.42983 | 440.3325 | 65.4964 | 2.728131
16.47142 | 439.5641 | 65.56905 | 2.734238
16.513 | 438.6561 | 65.6417 | 2.740321
16.55516 | 437.6199 | 65.71435 | 2.746413
16.59619 | 436.7404 | 65.78701 | 2.752514
16.63779 | 435.8755 | 65.85966 | 2.758507
16.67938 | 434.962 | 65.93231 | 2.764569
16.72097 | 434.0932 | 66.00496 | 2.770609
16.76255 | 433.2945 | 66.07762 | 2.776669
16.80204 | 432.3854 | 66.14514 | 2.782338
16.83974 | 431.4932 | 66.21292 | 2.787914
16.88178 | 430.6414 | 66.28558 | 2.794008
16.92493 | 429.776 | 66.35823 | 2.800079
16.96651 | 428.8237 | 66.43088 | 2.80607
17.0081 | 427.8953 | 66.50353 | 2.81217
17.0497 | 426.9497 | 66.57619 | 2.81824
17.08165 | 426.1712 | 66.62942 | 2.822584
17.12288 | 425.2511 | 66.70149 | 2.828639
17.16487 | 424.2905 | 66.77414 | 2.834713
17.20606 | 423.2833 | 66.8468 | 2.840693
17.24965 | 422.3537 | 66.91945 | 2.846731
17.29126 | 421.3952 | 66.9921 | 2.852808
17.32683 | 420.4777 | 67.05475 | 2.858048
17.36842 | 419.5518 | 67.12741 | 2.864067
17.40599 | 418.7124 | 67.19006 | 2.869292
17.43562 | 417.9265 | 67.24271 | 2.87377
17.47721 | 416.878 | 67.31537 | 2.879714
17.51881 | 416.0323 | 67.38802 | 2.88579
17.56038 | 415.1391 | 67.46067 | 2.891909
17.58498 | 414.5017 | 67.50166 | 2.895343
17.60477 | 413.91 | 67.53799 | 2.898251
17.64516 | 413.0016 | 67.60863 | 2.904201
17.68676 | 412.0098 | 67.68128 | 2.910305
17.71418 | 411.3071 | 67.72697 | 2.914154
17.74195 | 410.5595 | 67.77659 | 2.918251
17.78553 | 409.5058 | 67.84924 | 2.924373
17.82112 | 408.5827 | 67.91189 | 2.929571
17.84335 | 407.9356 | 67.95227 | 2.932931
17.86515 | 407.3334 | 67.9886 | 2.935859
17.8939 | 406.5899 | 68.03985 | 2.940186
17.9355 | 405.5822 | 68.1125 | 2.946251
17.96702 | 404.7705 | 68.16758 | 2.950881
17.98832 | 404.1828 | 68.2039 | 2.953857
18.01619 | 403.4554 | 68.25046 | 2.957736
18.05184 | 402.5422 | 68.31311 | 2.96297
18.09172 | 401.5374 | 68.38288 | 2.968836
18.11352 | 400.95 | 68.41921 | 2.971772
18.13932 | 400.2306 | 68.46554 | 2.975644
18.1611 | 399.6548 | 68.50186 | 2.978744
18.1829 | 399.065 | 68.53819 | 2.98169
18.2114 | 398.2928 | 68.58903 | 2.985964
18.23633 | 397.6452 | 68.63084 | 2.989432
18.25629 | 397.052 | 68.66717 | 2.992397
18.27809 | 396.4751 | 68.70349 | 2.995456
18.29987 | 395.8969 | 68.73982 | 2.998507
18.31967 | 395.3108 | 68.77615 | 3.001491
18.34146 | 394.7461 | 68.81247 | 3.004602
18.3615 | 394.1368 | 68.8488 | 3.007603
18.38306 | 393.4987 | 68.88513 | 3.010552
18.41486 | 392.6369 | 68.94145 | 3.015223
18.44266 | 391.9109 | 68.98778 | 3.01909
18.46364 | 391.3251 | 69.0241 | 3.022124
18.48426 | 390.7203 | 69.06043 | 3.025222
18.50603 | 390.0764 | 69.09676 | 3.028212
18.52583 | 389.4809 | 69.13308 | 3.031154
18.55363 | 388.7555 | 69.17941 | 3.035121
18.57342 | 388.1376 | 69.21574 | 3.038092
18.59523 | 387.4977 | 69.25206 | 3.041174
18.61668 | 386.9032 | 69.28839 | 3.044195
18.63682 | 386.2966 | 69.32471 | 3.047198
18.65841 | 385.7238 | 69.36104 | 3.050221
18.67842 | 385.1587 | 69.39737 | 3.053261
18.70019 | 384.5855 | 69.43369 | 3.056283
18.722 | 383.9798 | 69.47002 | 3.059314
18.7438 | 383.3161 | 69.50635 | 3.06241
18.76359 | 382.607 | 69.54267 | 3.065379
18.78539 | 381.9321 | 69.579 | 3.06833
18.80519 | 381.3697 | 69.61533 | 3.071402
18.83297 | 380.6496 | 69.66165 | 3.075303
18.85477 | 380.0447 | 69.69798 | 3.078326
18.87657 | 379.3906 | 69.7343 | 3.081426
18.89636 | 378.6671 | 69.77063 | 3.084438
18.91816 | 377.9808 | 69.80696 | 3.087424
18.93996 | 377.3745 | 69.84328 | 3.090544
18.95976 | 376.7825 | 69.87961 | 3.093553
18.98156 | 376.1329 | 69.91594 | 3.096557
19.00334 | 375.4608 | 69.95226 | 3.099606
19.02341 | 374.7546 | 69.98859 | 3.102588
19.04493 | 374.0871 | 70.02491 | 3.105537
19.06648 | 373.4974 | 70.06124 | 3.108619
19.08653 | 372.9045 | 70.09757 | 3.111703
19.10833 | 372.2646 | 70.13389 | 3.114689
19.13013 | 371.6083 | 70.17022 | 3.11777
19.15191 | 370.908 | 70.20655 | 3.120787
19.1717 | 370.168 | 70.24287 | 3.123728
19.1935 | 369.4866 | 70.2792 | 3.126795
19.21531 | 368.8582 | 70.31553 | 3.129877
19.2351 | 368.221 | 70.35185 | 3.132854
19.2569 | 367.5464 | 70.38818 | 3.135914
19.27869 | 366.8545 | 70.4245 | 3.138949
19.2985 | 366.1027 | 70.46083 | 3.1419
19.32027 | 365.4009 | 70.49716 | 3.144932
19.34208 | 364.73 | 70.53348 | 3.148018
19.36191 | 364.0474 | 70.56981 | 3.151015
19.38367 | 363.3629 | 70.60614 | 3.15406
19.40547 | 362.6701 | 70.64246 | 3.157124
19.42551 | 361.9667 | 70.67879 | 3.160069
19.44706 | 361.2289 | 70.71512 | 3.16306
19.46885 | 360.5508 | 70.75144 | 3.166117
19.49018 | 359.8361 | 70.78777 | 3.169156
19.51161 | 359.1535 | 70.82409 | 3.172202
19.53224 | 358.412 | 70.86042 | 3.175291
19.55405 | 357.6199 | 70.89675 | 3.178246
19.57384 | 356.8576 | 70.93307 | 3.181167
19.59562 | 356.1873 | 70.9694 | 3.184217
19.61742 | 355.5163 | 71.00573 | 3.187252
19.63881 | 354.8135 | 71.04205 | 3.190256
19.65901 | 354.0768 | 71.07838 | 3.19337
19.68082 | 353.2906 | 71.1147 | 3.196388
19.70262 | 352.5216 | 71.15103 | 3.199316
19.72387 | 351.8036 | 71.18736 | 3.20238
19.74544 | 351.098 | 71.22368 | 3.205458
19.76599 | 350.373 | 71.26001 | 3.208435
19.78652 | 349.608 | 71.29634 | 3.211534
19.80958 | 348.8231 | 71.33266 | 3.214563
19.82939 | 347.999 | 71.36899 | 3.21753
19.85117 | 347.263 | 71.40532 | 3.220531
19.87098 | 346.5369 | 71.44164 | 3.223622
19.89276 | 345.8016 | 71.47797 | 3.226589
19.91456 | 344.9887 | 71.51429 | 3.229694
19.93637 | 344.1925 | 71.55062 | 3.232772
19.95815 | 343.3566 | 71.58695 | 3.235735
19.97796 | 342.5962 | 71.62327 | 3.238689
19.99783 | 341.8565 | 71.6596 | 3.241763
20.02154 | 341.0816 | 71.69593 | 3.244786
20.04332 | 340.2717 | 71.73225 | 3.247836
20.06515 | 339.425 | 71.76858 | 3.250957
20.08494 | 338.5291 | 71.8049 | 3.253962
20.10647 | 337.6709 | 71.84123 | 3.25697
20.12702 | 336.838 | 71.87756 | 3.260041
20.14908 | 335.9935 | 71.91388 | 3.263041
20.17011 | 335.1437 | 71.95021 | 3.266039
20.19192 | 334.3182 | 71.98654 | 3.269131
20.21371 | 333.4156 | 72.02286 | 3.272123
20.2355 | 332.5364 | 72.05919 | 3.275071
20.25638 | 331.7132 | 72.09552 | 3.278158
20.2791 | 330.8702 | 72.13184 | 3.281206
20.29889 | 329.9757 | 72.16817 | 3.284225
20.3207 | 329.0592 | 72.20449 | 3.287321
20.34247 | 328.0895 | 72.24082 | 3.290333
20.36284 | 327.1122 | 72.27715 | 3.293277
20.38476 | 326.1971 | 72.31347 | 3.29631
20.40587 | 325.3086 | 72.3498 | 3.29939
20.42844 | 324.3786 | 72.38613 | 3.302371
20.44945 | 323.4042 | 72.42245 | 3.305458
20.47299 | 322.3785 | 72.45878 | 3.30848
20.49305 | 321.3025 | 72.49511 | 3.311403
20.51514 | 320.2399 | 72.53143 | 3.314434
20.53864 | 319.1134 | 72.56776 | 3.317555
20.56044 | 317.5373 | 72.60408 | 3.320547
20.58423 | 315.4093 | 72.64041 | 3.323562
20.60938 | 312.6844 | 72.67674 | 3.326648
20.63382 | 309.753 | 72.71306 | 3.329568
20.65951 | 306.5331 | 72.74939 | 3.33257
20.68542 | 303.1596 | 72.78572 | 3.335669
20.7112 | 299.7864 | 72.82204 | 3.338661
20.73667 | 296.2856 | 72.85837 | 3.341722
20.76372 | 291.6355 | 72.89469 | 3.344804
20.79501 | 282.805 | 72.93102 | 3.347751
20.84225 | 266.0068 | 72.96735 | 3.350697
20.91186 | 240.4937 | 73.00367 | 3.35377
20.99399 | 204.7664 | 73.04 | 3.356829

## Образец2
Образец2 | Образец2 | Образец2 | Образец2
Деформация | Стандартное усилие | Время испытания | Номинальная деформация
% | MPa | s | mm
0 | 34.19212 | 0 | 0
0 | 34.16207 | 0.3777778 | 2.067077e-05
0 | 34.3601 | 0.7333333 | 0.0002709386
0 | 35.01118 | 0.89 | 0.0009783265
0.0002218176 | 35.68411 | 1.003333 | 0.001676284
0.002 | 36.39605 | 1.097778 | 0.002438958
0.002 | 37.0908 | 1.173333 | 0.00311416
0.004 | 37.84167 | 1.248889 | 0.003874344
0.004 | 38.6342 | 1.324444 | 0.004634581
0.006 | 39.48435 | 1.4 | 0.00537405
0.006 | 40.28269 | 1.475556 | 0.006155273
0.007111102 | 41.05519 | 1.551111 | 0.006882951
0.008 | 41.83944 | 1.626667 | 0.007661626
0.008 | 42.59662 | 1.702222 | 0.00839659
0.008 | 43.40728 | 1.777778 | 0.009175212
0.01 | 44.25902 | 1.853333 | 0.009935503
0.01 | 45.06502 | 1.928889 | 0.01067513
0.01 | 45.89112 | 2.004444 | 0.01143055
0.01199998 | 46.74641 | 2.08 | 0.01215407
0.012 | 47.58723 | 2.155556 | 0.01293502
0.012 | 48.38883 | 2.231111 | 0.01371597
0.014 | 49.25784 | 2.306667 | 0.01445544
0.014 | 50.14933 | 2.382222 | 0.01519496
0.014 | 51.08156 | 2.457778 | 0.01595531
0.016 | 52.02279 | 2.533333 | 0.01671565
0.016 | 52.88523 | 2.608889 | 0.01747578
0.018 | 53.77008 | 2.684444 | 0.01823586
0.018 | 54.64679 | 2.76 | 0.0189962
0.01955554 | 55.59557 | 2.835556 | 0.01973567
0.02 | 56.49961 | 2.911111 | 0.02050523
0.02066545 | 57.40069 | 2.986667 | 0.02124926
0.022 | 58.37984 | 3.062222 | 0.02201654
0.022 | 59.33888 | 3.137778 | 0.02275601
0.02399999 | 60.2508 | 3.213333 | 0.02348865
0.024 | 61.21109 | 3.288889 | 0.02426732
0.026 | 62.19832 | 3.364444 | 0.02503196
0.026 | 63.18528 | 3.44 | 0.02579685
0.028 | 64.23697 | 3.515556 | 0.02657315
0.028 | 65.14824 | 3.591111 | 0.02727606
0.03 | 66.12863 | 3.666667 | 0.02804323
0.03 | 67.09752 | 3.742222 | 0.02880088
0.032 | 68.09664 | 3.817778 | 0.02957489
0.032 | 69.07789 | 3.893333 | 0.03030297
0.034 | 70.10073 | 3.968889 | 0.03107936
0.034 | 71.1287 | 4.044444 | 0.03183261
0.036 | 72.13183 | 4.12 | 0.032577
0.03755272 | 73.13509 | 4.195556 | 0.0333533
0.038 | 74.15117 | 4.271111 | 0.03410654
0.03866666 | 75.1359 | 4.346667 | 0.03483689
0.04 | 75.98007 | 4.401111 | 0.03539946
0.04 | 76.92985 | 4.467778 | 0.03607015
0.042 | 77.91366 | 4.543333 | 0.03682817
0.04288888 | 78.93098 | 4.618889 | 0.03757919
0.044 | 80.02742 | 4.694444 | 0.03834419
0.046 | 81.10145 | 4.77 | 0.03910872
0.046 | 82.06936 | 4.837778 | 0.03978858
0.04799999 | 82.91478 | 4.895556 | 0.04034447
0.048 | 83.79208 | 4.956667 | 0.04096934
0.05 | 84.82096 | 5.032222 | 0.04171569
0.05 | 85.76351 | 5.097778 | 0.04239312
0.05199999 | 86.71571 | 5.163333 | 0.0430431
0.052 | 87.49332 | 5.214444 | 0.04355782
0.05399716 | 88.08169 | 5.252222 | 0.04392271
0.054 | 88.96102 | 5.31 | 0.04452464
0.05555272 | 90.00489 | 5.385556 | 0.0452641
0.056 | 91.06328 | 5.461111 | 0.04602228
0.05799756 | 92.00097 | 5.523333 | 0.04668821
0.058 | 92.74553 | 5.572222 | 0.04717034
0.05977454 | 93.73216 | 5.638889 | 0.04782281
0.06 | 94.69376 | 5.703333 | 0.04848652
0.06 | 95.51711 | 5.758889 | 0.04904002
0.062 | 96.48535 | 5.824444 | 0.04967612
0.06399998 | 97.57048 | 5.9 | 0.05043646
0.064 | 98.43989 | 5.957778 | 0.05103346
0.06510909 | 99.37409 | 6.021111 | 0.05165605
0.066 | 100.1872 | 6.073333 | 0.05216595
0.066 | 100.7983 | 6.111111 | 0.05255648
0.066 | 101.3936 | 6.148889 | 0.05292603
0.068 | 102.4295 | 6.223333 | 0.05366815
0.06888727 | 103.3237 | 6.284444 | 0.05429482
0.07 | 104.0505 | 6.332222 | 0.05479555
0.07 | 104.6518 | 6.37 | 0.05514952
0.072 | 105.3807 | 6.417778 | 0.05564305
0.072 | 106.1069 | 6.465556 | 0.05611634
0.07266666 | 106.7641 | 6.506667 | 0.05654801
0.074 | 107.7581 | 6.572222 | 0.05717521
0.07577454 | 108.7241 | 6.637778 | 0.05783441
0.076 | 109.5635 | 6.693333 | 0.05838781
0.076 | 110.2146 | 6.734444 | 0.0587829
0.07799999 | 110.8299 | 6.774444 | 0.0591801
0.078 | 111.5463 | 6.82 | 0.05963506
0.07999918 | 112.4686 | 6.877778 | 0.06023206
0.08 | 113.0877 | 6.915556 | 0.06060187
0.08 | 113.7117 | 6.953333 | 0.06097863
0.08199676 | 114.4479 | 7.002222 | 0.06147485
0.082 | 115.4178 | 7.067778 | 0.06215228
0.0833309 | 116.1814 | 7.116667 | 0.06261847
0.084 | 116.8115 | 7.154444 | 0.06298818
0.084 | 117.4339 | 7.192222 | 0.06335783
0.084 | 118.0285 | 7.23 | 0.06374826
0.086 | 118.6367 | 7.267778 | 0.06412739
0.086 | 119.2759 | 7.305556 | 0.06451792
0.086 | 119.8981 | 7.343333 | 0.06490586
0.088 | 120.4981 | 7.381111 | 0.06526894
0.088 | 121.081 | 7.418889 | 0.06565937
0.088 | 121.8286 | 7.466667 | 0.06611877
0.09 | 122.4523 | 7.504444 | 0.06651359
0.09 | 123.0933 | 7.542222 | 0.06687212
0.09199636 | 123.6981 | 7.58 | 0.06726255
0.092 | 124.3592 | 7.617778 | 0.06763665
0.092 | 125.0093 | 7.655556 | 0.06800191
0.09399757 | 125.6411 | 7.693333 | 0.06837183
0.094 | 126.2427 | 7.731111 | 0.06876453
0.094 | 126.8625 | 7.768889 | 0.06913217
0.094 | 127.4886 | 7.806667 | 0.06950177
0.096 | 128.1262 | 7.844444 | 0.06987153
0.096 | 128.8087 | 7.882222 | 0.07026196
0.09799636 | 129.4654 | 7.92 | 0.07065238
0.098 | 130.115 | 7.957778 | 0.07100598
0.098 | 130.7463 | 7.995556 | 0.07139196
0.1 | 131.4249 | 8.033333 | 0.07179615
0.1 | 132.1097 | 8.071111 | 0.07214981
0.1 | 132.7737 | 8.108889 | 0.07254256
0.102 | 133.41 | 8.146667 | 0.07291243
0.102 | 134.0828 | 8.184444 | 0.07329374
0.102 | 134.757 | 8.222222 | 0.07367277
0.104 | 135.4254 | 8.26 | 0.07404222
0.104 | 136.0862 | 8.297778 | 0.07442808
0.1051091 | 136.7687 | 8.335556 | 0.07482354
0.106 | 137.4838 | 8.373333 | 0.07517248
0.106 | 138.1879 | 8.411111 | 0.07556518
0.1079996 | 138.8843 | 8.448889 | 0.0759351
0.108 | 139.5557 | 8.486667 | 0.07632325
0.108 | 140.2142 | 8.524444 | 0.07669295
0.11 | 140.8943 | 8.562222 | 0.07708348
0.11 | 141.5723 | 8.6 | 0.07747401
0.1115527 | 142.2523 | 8.637778 | 0.07782751
0.112 | 142.9274 | 8.675556 | 0.07820198
0.112 | 143.6205 | 8.713333 | 0.0785833
0.114 | 144.3344 | 8.751111 | 0.07897139
0.114 | 145.0425 | 8.788889 | 0.07932499
0.114 | 145.6994 | 8.826667 | 0.07972675
0.116 | 146.397 | 8.864444 | 0.080083
0.116 | 147.0956 | 8.902222 | 0.08047798
0.118 | 147.8174 | 8.94 | 0.08084334
0.118 | 148.4988 | 8.977778 | 0.08123832
0.118 | 149.2304 | 9.015556 | 0.08162419
0.12 | 149.963 | 9.053333 | 0.08200762
0.12 | 150.6788 | 9.091111 | 0.08240271
0.1217745 | 151.35 | 9.128889 | 0.08277453
0.122 | 152.0206 | 9.166667 | 0.08313757
0.122 | 152.7133 | 9.204444 | 0.08348195
0.1239972 | 153.4313 | 9.242222 | 0.08388413
0.124 | 154.1524 | 9.28 | 0.08429517
0.124 | 154.8406 | 9.317778 | 0.08462827
0.126 | 155.5415 | 9.355556 | 0.08500264
0.126 | 156.2451 | 9.393333 | 0.08540445
0.1279968 | 156.9632 | 9.431111 | 0.08575614
0.128 | 157.6349 | 9.468889 | 0.08614614
0.128 | 158.3244 | 9.506667 | 0.0865344
0.13 | 159.035 | 9.544444 | 0.08689504
0.13 | 159.7542 | 9.582222 | 0.08727408
0.1319964 | 160.459 | 9.62 | 0.087644
0.132 | 161.1622 | 9.657778 | 0.08803442
0.132 | 161.8698 | 9.695556 | 0.08839268
0.1339976 | 162.5903 | 9.733333 | 0.08876011
0.134 | 163.3089 | 9.771111 | 0.08916421
0.134 | 163.9876 | 9.808889 | 0.0895364
0.136 | 164.6775 | 9.846667 | 0.08990405
0.136 | 165.4124 | 9.884444 | 0.09029426
0.1379972 | 166.1326 | 9.922222 | 0.09066391
0.138 | 166.8377 | 9.96 | 0.09105434
0.138 | 167.5388 | 9.997778 | 0.09142425
0.14 | 168.3063 | 10.03556 | 0.09181468
0.14 | 169.042 | 10.07333 | 0.0922051
0.1402218 | 169.7497 | 10.11111 | 0.0925568
0.142 | 170.4457 | 10.14889 | 0.09296317
0.142 | 171.1608 | 10.18667 | 0.0933422
0.144 | 171.8738 | 10.22444 | 0.09371646
0.144 | 172.5719 | 10.26222 | 0.09409523
0.144 | 173.2933 | 10.3 | 0.09446515
0.146 | 174.0297 | 10.33778 | 0.09483507
0.146 | 174.7793 | 10.37556 | 0.09522549
0.148 | 175.4992 | 10.41333 | 0.09560892
0.148 | 176.1969 | 10.45111 | 0.09596714
0.148 | 176.9075 | 10.48889 | 0.09635533
0.15 | 177.6373 | 10.52667 | 0.09673887
0.15 | 178.3689 | 10.56444 | 0.09710651
0.1519972 | 179.0728 | 10.60222 | 0.09750149
0.152 | 179.7891 | 10.64 | 0.09785499
0.152 | 180.5194 | 10.67778 | 0.09824085
0.154 | 181.2404 | 10.71556 | 0.09858571
0.154 | 181.9422 | 10.75333 | 0.09898525
0.1559968 | 182.6574 | 10.79111 | 0.09935284
0.156 | 183.3744 | 10.82889 | 0.09972467
0.156 | 184.124 | 10.86667 | 0.1001152
0.157998 | 184.8612 | 10.90444 | 0.100485
0.158 | 185.6149 | 10.94222 | 0.1008917
0.1599964 | 186.3689 | 10.98 | 0.1012658
0.16 | 187.1144 | 11.01778 | 0.1016403
0.16 | 187.8306 | 11.05556 | 0.102017
0.162 | 188.5449 | 11.09333 | 0.1024096
0.162 | 189.2654 | 11.13111 | 0.1027842
0.1637745 | 189.9963 | 11.16889 | 0.1031354
0.164 | 190.7377 | 11.20667 | 0.1035053
0.164 | 191.4469 | 11.24444 | 0.1039049
0.166 | 192.1955 | 11.28222 | 0.1042493
0.166 | 192.9452 | 11.32 | 0.1046351
0.1675527 | 193.6717 | 11.35778 | 0.1050256
0.168 | 194.3761 | 11.39556 | 0.1053955
0.1686655 | 195.1247 | 11.43333 | 0.1057927
0.17 | 195.8688 | 11.47111 | 0.1061558
0.17 | 196.6038 | 11.50889 | 0.1065278
0.1719988 | 197.3474 | 11.54667 | 0.1069227
0.172 | 198.1145 | 11.58444 | 0.1072765
0.172 | 198.8783 | 11.62222 | 0.1076553
0.1739964 | 199.61 | 11.66 | 0.1080667
0.174 | 200.2928 | 11.69778 | 0.1083997
0.1751091 | 200.9931 | 11.73556 | 0.108806
0.176 | 201.7249 | 11.77333 | 0.109176
0.176 | 202.4849 | 11.81111 | 0.1095664
0.178 | 203.2213 | 11.84889 | 0.1099176
0.178 | 203.9863 | 11.88667 | 0.1103059
0.179998 | 204.7407 | 11.92444 | 0.1106964
0.18 | 205.5092 | 11.96222 | 0.1110661
0.18 | 206.2372 | 12 | 0.1114565
0.182 | 206.9846 | 12.03778 | 0.1118424
0.182 | 207.7406 | 12.07556 | 0.1122168
0.1839976 | 208.4813 | 12.11333 | 0.1125866
0.184 | 209.2054 | 12.15111 | 0.1129587
0.184 | 209.9374 | 12.18889 | 0.1133305
0.186 | 210.7203 | 12.22667 | 0.1137165
0.186 | 211.4553 | 12.26444 | 0.1140979
0.1879972 | 212.1826 | 12.30222 | 0.1144515
0.188 | 212.908 | 12.34 | 0.1148466
0.188 | 213.6355 | 12.37778 | 0.1152417
0.19 | 214.3759 | 12.41556 | 0.1155953
0.19 | 215.123 | 12.45333 | 0.1159767
0.1919968 | 215.9061 | 12.49111 | 0.1163463
0.192 | 216.6901 | 12.52889 | 0.116739
0.192 | 217.4606 | 12.56667 | 0.1171271
0.194 | 218.2013 | 12.60444 | 0.1174971
0.194 | 218.9258 | 12.64222 | 0.1178623
0.1959964 | 219.6487 | 12.68 | 0.1182364
0.196 | 220.3895 | 12.71778 | 0.118595
0.1971091 | 221.1376 | 12.75556 | 0.1189968
0.198 | 221.9236 | 12.79333 | 0.1193667
0.1982218 | 222.6814 | 12.83111 | 0.1197571
0.2 | 223.3772 | 12.86889 | 0.1201293
0.2 | 224.0427 | 12.90667 | 0.1204965
0.2008873 | 224.7435 | 12.94444 | 0.120896
0.202 | 225.5207 | 12.98222 | 0.1212568
0.2039964 | 226.3184 | 13.02 | 0.1216677
0.204 | 227.0984 | 13.05778 | 0.1220377
0.204 | 227.8272 | 13.09556 | 0.1224167
0.2059976 | 228.5811 | 13.13333 | 0.1227705
0.206 | 229.3354 | 13.17111 | 0.1231447
0.206 | 230.0915 | 13.20889 | 0.1235374
0.208 | 230.8461 | 13.24667 | 0.1238868
0.208 | 231.6129 | 13.28444 | 0.1242863
0.21 | 232.3673 | 13.32222 | 0.1246466
0.21 | 233.104 | 13.36 | 0.1250166
0.2119992 | 233.8651 | 13.39778 | 0.125407
0.212 | 234.6569 | 13.43556 | 0.1257769
0.212 | 235.4408 | 13.47333 | 0.1261603
0.214 | 236.2025 | 13.51111 | 0.1265395
0.214 | 236.9414 | 13.54889 | 0.126909
0.2159988 | 237.6975 | 13.58667 | 0.1273041
0.216 | 238.4501 | 13.62444 | 0.1276762
0.2164436 | 239.2333 | 13.66222 | 0.128037
0.218 | 239.9831 | 13.7 | 0.1284274
0.2195527 | 240.7638 | 13.73778 | 0.1287969
0.22 | 241.5516 | 13.77556 | 0.1291647
0.22 | 242.3447 | 13.81333 | 0.1295572
0.2219968 | 243.0951 | 13.85111 | 0.1299453
0.222 | 243.8542 | 13.88889 | 0.1303381
0.2239988 | 244.6212 | 13.92667 | 0.1306943
0.224 | 245.3471 | 13.96444 | 0.1310779
0.224 | 246.113 | 14.00222 | 0.1314063
0.226 | 246.8988 | 14.04 | 0.1317967
0.226 | 247.6889 | 14.07778 | 0.1321917
0.2279984 | 248.4287 | 14.11556 | 0.1325568
0.228 | 249.1701 | 14.15333 | 0.1329405
0.2299968 | 249.917 | 14.19111 | 0.1333356
0.23 | 250.6943 | 14.22889 | 0.1336868
0.23 | 251.4482 | 14.26667 | 0.1340706
0.23 | 252.2054 | 14.30444 | 0.1344563
0.23 | 252.9647 | 14.34222 | 0.134817
0.232 | 253.7294 | 14.38 | 0.1351866
0.232 | 254.5034 | 14.41778 | 0.1355724
0.234 | 255.2593 | 14.45556 | 0.1359352
0.2346655 | 256.0354 | 14.49333 | 0.1363373
0.236 | 256.8076 | 14.53111 | 0.1367072
0.236 | 257.5956 | 14.56889 | 0.137079
0.238 | 258.3966 | 14.60667 | 0.1374741
0.238 | 259.19 | 14.64444 | 0.1378578
0.2395527 | 259.963 | 14.68222 | 0.138232
0.24 | 260.7184 | 14.72 | 0.1385769
0.24 | 261.4605 | 14.75778 | 0.1389718
0.2419984 | 262.2456 | 14.79556 | 0.1393577
0.242 | 263.0402 | 14.83333 | 0.139755
0.242 | 263.8264 | 14.87111 | 0.1401153
0.244 | 264.5544 | 14.90889 | 0.1404693
0.244 | 265.3328 | 14.94667 | 0.1408643
0.246 | 266.1236 | 14.98444 | 0.1412478
0.246 | 266.9243 | 15.02222 | 0.1416223
0.248 | 267.7098 | 15.06 | 0.1420287
0.248 | 268.4735 | 15.09778 | 0.1423617
0.2499984 | 269.2432 | 15.13556 | 0.1427496
0.25 | 270.0233 | 15.17333 | 0.1431175
0.2502218 | 270.8514 | 15.21111 | 0.1435079
0.252 | 271.6642 | 15.24889 | 0.1438614
0.2533309 | 272.4524 | 15.28667 | 0.1442679
0.254 | 273.1958 | 15.32444 | 0.1446172
0.254 | 273.9277 | 15.36222 | 0.144987
0.256 | 274.7083 | 15.4 | 0.1453565
0.256 | 275.5229 | 15.43778 | 0.145731
0.2579984 | 276.3232 | 15.47556 | 0.1461374
0.258 | 277.0877 | 15.51333 | 0.146521
0.26 | 277.8618 | 15.55111 | 0.1468772
0.26 | 278.6672 | 15.58889 | 0.147249
0.26 | 279.4753 | 15.62667 | 0.1476441
0.262 | 280.256 | 15.66444 | 0.1480392
0.262 | 281.0319 | 15.70222 | 0.1484183
0.264 | 281.8192 | 15.74 | 0.1487879
0.264 | 282.6356 | 15.77778 | 0.1491623
0.2659984 | 283.4585 | 15.81556 | 0.1495482
0.266 | 284.2435 | 15.85333 | 0.1498971
0.268 | 285.0073 | 15.89111 | 0.1502876
0.268 | 285.7647 | 15.92889 | 0.150678
0.268 | 286.5365 | 15.96667 | 0.1510274
0.27 | 287.3147 | 16.00444 | 0.1514064
0.2704436 | 288.1491 | 16.04222 | 0.1517876
0.272 | 288.9419 | 16.08 | 0.1521782
0.272 | 289.7462 | 16.11778 | 0.1525477
0.2731091 | 290.5569 | 16.15556 | 0.1529266
0.274 | 291.324 | 16.19333 | 0.153308
0.2759968 | 292.0739 | 16.23111 | 0.1536779
0.276 | 292.8432 | 16.26889 | 0.1540474
0.2766655 | 293.6573 | 16.30667 | 0.1544379
0.278 | 294.4821 | 16.34444 | 0.1548077
0.278 | 295.3036 | 16.38222 | 0.1551981
0.28 | 296.1025 | 16.42 | 0.1555475
0.28 | 296.8713 | 16.45778 | 0.1559216
0.282 | 297.6256 | 16.49556 | 0.1563283
0.282 | 298.4148 | 16.53333 | 0.1567117
0.284 | 299.1967 | 16.57111 | 0.1571068
0.284 | 300.0134 | 16.60889 | 0.1574791
0.2853309 | 300.7847 | 16.64667 | 0.1578695
0.286 | 301.5743 | 16.68444 | 0.158207
0.286 | 302.4084 | 16.72222 | 0.1586089
0.288 | 303.2311 | 16.76 | 0.1589993
0.288 | 304.0072 | 16.79778 | 0.1593692
0.29 | 304.7659 | 16.83556 | 0.159748
0.29 | 305.5426 | 16.87333 | 0.1601154
0.292 | 306.3509 | 16.91111 | 0.1604785
0.292 | 307.1616 | 16.94889 | 0.1608871
0.2933309 | 308.0064 | 16.98667 | 0.1612593
0.294 | 308.8131 | 17.02444 | 0.1616406
0.294 | 309.5817 | 17.06222 | 0.1620197
0.296 | 310.329 | 17.1 | 0.1623686
0.2964436 | 311.0944 | 17.13778 | 0.162759
0.298 | 311.9416 | 17.17556 | 0.1631403
0.298 | 312.7655 | 17.21333 | 0.1635194
0.3 | 313.5628 | 17.25111 | 0.1638916
0.3 | 314.3793 | 17.28889 | 0.1642588
0.302 | 315.2083 | 17.32667 | 0.1646493
0.302 | 315.9857 | 17.36444 | 0.1650077
0.3039972 | 316.7232 | 17.40222 | 0.165389
0.304 | 317.5155 | 17.44 | 0.1657794
0.304 | 318.3501 | 17.47778 | 0.1661493
0.306 | 319.1889 | 17.51556 | 0.1665281
0.306 | 320.01 | 17.55333 | 0.1668817
0.3079968 | 320.8186 | 17.59111 | 0.1672814
0.308 | 321.6063 | 17.62889 | 0.1676513
0.3099988 | 322.417 | 17.66667 | 0.16806
0.31 | 323.2297 | 17.70444 | 0.1684413
0.3119972 | 324.0459 | 17.74222 | 0.1688249
0.312 | 324.8452 | 17.78 | 0.1692107
0.3139992 | 325.6243 | 17.81778 | 0.1695807
0.314 | 326.3966 | 17.85556 | 0.1699296
0.314 | 327.1891 | 17.89333 | 0.1702995
0.316 | 327.9701 | 17.93111 | 0.1706876
0.316 | 328.7638 | 17.96889 | 0.1710617
0.3179988 | 329.546 | 18.00667 | 0.17145
0.318 | 330.3385 | 18.04444 | 0.1718106
0.32 | 331.1387 | 18.08222 | 0.1722056
0.32 | 331.9774 | 18.12 | 0.1725801
0.3219992 | 332.8266 | 18.15778 | 0.1729546
0.322 | 333.6137 | 18.19556 | 0.1733495
0.3239976 | 334.3733 | 18.23333 | 0.173703
0.324 | 335.1513 | 18.27111 | 0.1740798
0.324 | 335.9853 | 18.30889 | 0.1744908
0.326 | 336.7818 | 18.34667 | 0.1748261
0.326 | 337.5517 | 18.38444 | 0.1752306
0.328 | 338.3619 | 18.42222 | 0.1755958
0.328 | 339.2018 | 18.46 | 0.1759699
0.3299992 | 339.9949 | 18.49778 | 0.1763445
0.33 | 340.7844 | 18.53556 | 0.1767508
0.3319976 | 341.5902 | 18.57333 | 0.1771207
0.332 | 342.3863 | 18.61111 | 0.1775316
0.3337745 | 343.1899 | 18.64889 | 0.1778787
0.334 | 344.0106 | 18.68667 | 0.1782783
0.334 | 344.8184 | 18.72444 | 0.1786412
0.336 | 345.5928 | 18.76222 | 0.1790063
0.336 | 346.3647 | 18.8 | 0.1793807
0.338 | 347.1445 | 18.83778 | 0.1797666
0.338 | 347.9268 | 18.87556 | 0.1801294
0.3386655 | 348.7035 | 18.91333 | 0.18049
0.34 | 349.4877 | 18.95111 | 0.1808622
0.3417745 | 350.2807 | 18.98889 | 0.1812504
0.342 | 351.0856 | 19.02667 | 0.1816271
0.343998 | 351.9164 | 19.06444 | 0.1820105
0.344 | 352.7084 | 19.10222 | 0.182401
0.344 | 353.5052 | 19.14 | 0.1827706
0.346 | 354.3104 | 19.17778 | 0.1831611
0.3471091 | 355.1231 | 19.21556 | 0.1835309
0.348 | 355.905 | 19.25333 | 0.1838938
0.3482218 | 356.7187 | 19.29111 | 0.1842913
0.35 | 357.5437 | 19.32889 | 0.1846634
0.35 | 358.3357 | 19.36667 | 0.1850443
0.352 | 359.1376 | 19.40444 | 0.1854302
0.352 | 359.9268 | 19.44222 | 0.1858278
0.354 | 360.7544 | 19.48 | 0.1862019
0.354 | 361.5427 | 19.51778 | 0.1865559
0.356 | 362.3474 | 19.55556 | 0.1869417
0.356 | 363.1681 | 19.59333 | 0.1873252
0.358 | 363.9921 | 19.63111 | 0.1877043
0.358 | 364.7993 | 19.66889 | 0.1880716
0.3599988 | 365.5648 | 19.70667 | 0.1884484
0.36 | 366.3631 | 19.74444 | 0.1888114
0.362 | 367.1818 | 19.78222 | 0.1892018
0.362 | 368.0132 | 19.82 | 0.1895712
0.3639992 | 368.8219 | 19.85778 | 0.1899617
0.364 | 369.6044 | 19.89556 | 0.1903316
0.3659976 | 370.3614 | 19.93333 | 0.1907015
0.366 | 371.1375 | 19.97111 | 0.1910527
0.366 | 371.9254 | 20.00889 | 0.1914618
0.368 | 372.7163 | 20.04667 | 0.1918383
0.369998 | 373.5299 | 20.08444 | 0.1922012
0.37 | 374.3341 | 20.12222 | 0.1925916
0.372 | 375.1477 | 20.16 | 0.192982
0.372 | 375.9523 | 20.19778 | 0.193352
0.3739984 | 376.7613 | 20.23556 | 0.1937307
0.374 | 377.5263 | 20.27333 | 0.1941258
0.3759968 | 378.311 | 20.31111 | 0.1945027
0.376 | 379.115 | 20.34889 | 0.1948931
0.3773309 | 379.9194 | 20.38667 | 0.1952627
0.378 | 380.7083 | 20.42444 | 0.1956234
0.3799972 | 381.5103 | 20.46222 | 0.1960024
0.38 | 382.2964 | 20.5 | 0.1963723
0.382 | 383.075 | 20.53778 | 0.1967673
0.382 | 383.82 | 20.57556 | 0.1971322
0.384 | 384.6166 | 20.61333 | 0.1975226
0.384 | 385.4328 | 20.65111 | 0.1979108
0.3857745 | 386.2 | 20.68889 | 0.1983012
0.386 | 386.9605 | 20.72667 | 0.1986529
0.3868873 | 387.7546 | 20.76444 | 0.1990226
0.388 | 388.5294 | 20.80222 | 0.1994131
0.39 | 389.289 | 20.84 | 0.1997622
0.39 | 390.0552 | 20.87778 | 0.2001731
0.3919984 | 390.8274 | 20.91556 | 0.200543
0.392 | 391.5883 | 20.95333 | 0.200906
0.394 | 392.3587 | 20.99111 | 0.2012619
0.394 | 393.1437 | 21.02889 | 0.2016523
0.396 | 393.9397 | 21.06667 | 0.2020427
0.396 | 394.69 | 21.10444 | 0.2024218
0.398 | 395.4346 | 21.14222 | 0.2027825
0.398 | 396.1941 | 21.18 | 0.2031935
0.4 | 396.976 | 21.21778 | 0.2035471
0.4011091 | 397.7509 | 21.25556 | 0.2039329
0.402 | 398.5179 | 21.29333 | 0.2043233
0.4039968 | 399.2981 | 21.33111 | 0.2046932
0.404 | 400.0822 | 21.36889 | 0.205086
0.4053309 | 400.8554 | 21.40667 | 0.2054464
0.406 | 401.5952 | 21.44444 | 0.205844
0.4079972 | 402.3312 | 21.48222 | 0.2061975
0.408 | 403.0649 | 21.52 | 0.2065837
0.4099992 | 403.8309 | 21.55778 | 0.2069691
0.41 | 404.5921 | 21.59556 | 0.2073436
0.412 | 405.3547 | 21.63333 | 0.2077548
0.412 | 406.1168 | 21.67111 | 0.2081062
0.414 | 406.8531 | 21.70889 | 0.2084761
0.414 | 407.5559 | 21.74667 | 0.2088711
0.416 | 408.2695 | 21.78444 | 0.2092454
0.4164436 | 409.0244 | 21.82222 | 0.2096245
0.418 | 409.7819 | 21.86 | 0.2100146
0.4195527 | 410.4985 | 21.89778 | 0.2103685
0.42 | 411.197 | 21.93556 | 0.2107453
0.4206655 | 411.9369 | 21.97333 | 0.2111033
0.422 | 412.663 | 22.01111 | 0.2115124
0.4239996 | 413.4016 | 22.04889 | 0.2119029
0.424 | 414.1195 | 22.08667 | 0.2122611
0.426 | 414.8422 | 22.12444 | 0.2126536
0.426 | 415.5613 | 22.16222 | 0.2130098
0.428 | 416.2801 | 22.2 | 0.2134049
0.4284436 | 417.0213 | 22.23778 | 0.2137793
0.43 | 417.7331 | 22.27556 | 0.2141857
0.4319975 | 418.3819 | 22.31333 | 0.2145486
0.432 | 419.1389 | 22.36111 | 0.2150263
0.434 | 419.7963 | 22.39889 | 0.2154007
0.434 | 420.4985 | 22.43667 | 0.2157889
0.436 | 421.2242 | 22.47444 | 0.2161884
0.438 | 421.9223 | 22.51222 | 0.2165697
0.438 | 422.6014 | 22.55 | 0.2169602
0.44 | 423.2575 | 22.58778 | 0.2173138
0.44 | 423.9473 | 22.62556 | 0.2176904
0.442 | 424.6358 | 22.66333 | 0.2180694
0.4439967 | 425.3113 | 22.70111 | 0.2184621
0.444 | 425.9613 | 22.73889 | 0.2188116
0.4453309 | 426.6182 | 22.77667 | 0.2191997
0.446 | 427.2715 | 22.81444 | 0.2195901
0.448 | 427.8985 | 22.85222 | 0.219955
0.448 | 428.5331 | 22.89 | 0.22035
0.45 | 429.2049 | 22.92778 | 0.2207199
0.4519984 | 429.8723 | 22.96556 | 0.2211012
0.452 | 430.5111 | 23.00333 | 0.2214803
0.454 | 431.0953 | 23.04111 | 0.2218478
0.4557745 | 431.707 | 23.07889 | 0.2222197
0.456 | 432.344 | 23.11667 | 0.2226102
0.4568873 | 432.974 | 23.15444 | 0.22298
0.458 | 433.5908 | 23.19222 | 0.2233544
0.46 | 434.2175 | 23.23 | 0.2237403
0.4615527 | 434.8109 | 23.26778 | 0.2241099
0.462 | 435.4173 | 23.30556 | 0.224489
0.4639976 | 436.0493 | 23.34333 | 0.2248979
0.4642218 | 436.6694 | 23.38111 | 0.2252605
0.466 | 437.2817 | 23.41889 | 0.2256328
0.4673309 | 437.8842 | 23.45667 | 0.2260414
0.469998 | 438.7509 | 23.51444 | 0.2265973
0.4704436 | 439.4876 | 23.56222 | 0.2270706
0.472 | 440.2249 | 23.61 | 0.2275436
0.474 | 441.1119 | 23.66778 | 0.2281364
0.476 | 441.7305 | 23.70556 | 0.2284992
0.4766655 | 442.4783 | 23.75333 | 0.2289838
0.4799968 | 443.3413 | 23.81222 | 0.2295922
0.4819996 | 444.4 | 23.88778 | 0.230332
0.484 | 445.4782 | 23.96333 | 0.231092
0.4868889 | 446.5172 | 24.03889 | 0.2318431
0.49 | 447.5292 | 24.11444 | 0.2325919
0.492 | 448.58 | 24.19 | 0.2333729
0.494 | 449.624 | 24.26556 | 0.2341123
0.498 | 450.6505 | 24.34111 | 0.234891
0.5006667 | 451.616 | 24.41667 | 0.235626
0.504 | 452.5507 | 24.49222 | 0.2363746
0.5059996 | 453.4703 | 24.56778 | 0.2371163
0.5093333 | 454.4269 | 24.64333 | 0.237879
0.512 | 455.2553 | 24.71889 | 0.2386324
0.5159972 | 456.0974 | 24.79444 | 0.239388
0.518 | 456.9287 | 24.87 | 0.240153
0.5215556 | 457.7716 | 24.94556 | 0.240913
0.524 | 458.6272 | 25.02111 | 0.2416733
0.5279976 | 459.424 | 25.09667 | 0.2424198
0.5302218 | 460.2247 | 25.17222 | 0.243173
0.5337746 | 461.0261 | 25.24778 | 0.2439333
0.5373309 | 461.7801 | 25.32333 | 0.2446933
0.54 | 462.5112 | 25.39889 | 0.2454447
0.5424444 | 463.2072 | 25.47444 | 0.2462092
0.546 | 463.903 | 25.55 | 0.2469537
0.5495555 | 464.603 | 25.62556 | 0.2476977
0.5531091 | 465.2714 | 25.70111 | 0.2484534
0.5566654 | 465.9894 | 25.77667 | 0.2492068
0.56 | 466.7145 | 25.85222 | 0.2499736
0.5637777 | 467.3507 | 25.92778 | 0.2507545
0.5673333 | 468.1184 | 26.03 | 0.2517836
0.571998 | 468.8143 | 26.12333 | 0.2526931
0.5764445 | 469.5613 | 26.22667 | 0.253729
0.5819963 | 470.2722 | 26.32 | 0.2546637
0.5859992 | 471.0113 | 26.42333 | 0.2556905
0.5911111 | 471.7405 | 26.52667 | 0.2567261
0.5966655 | 472.4555 | 26.64 | 0.257847
0.6019968 | 473.0879 | 26.74333 | 0.2588897
0.6077745 | 473.8601 | 26.85667 | 0.2600241
0.6133309 | 474.5724 | 26.97 | 0.261175
0.6188889 | 475.2459 | 27.09333 | 0.2623785
0.6244444 | 475.975 | 27.20667 | 0.2635797
0.63 | 476.6876 | 27.31 | 0.2646891
0.6355555 | 477.4063 | 27.40556 | 0.2657754
0.64 | 478.0711 | 27.48111 | 0.2666343
0.6446654 | 478.7167 | 27.55667 | 0.2675207
0.6499968 | 479.4059 | 27.63222 | 0.2684603
0.6537778 | 480.0403 | 27.70778 | 0.2694343
0.658 | 480.7355 | 27.78333 | 0.2704007
0.6648852 | 481.4287 | 27.85889 | 0.2714229
0.6699972 | 482.1649 | 27.93444 | 0.2724537
0.674 | 482.9569 | 28.01 | 0.2735154
0.6799992 | 483.6904 | 28.08556 | 0.2745877
0.6859984 | 484.4054 | 28.17111 | 0.2757934
0.6926654 | 485.1525 | 28.24667 | 0.276926
0.6982222 | 485.9422 | 28.32222 | 0.2780993
0.7039996 | 486.6334 | 28.39778 | 0.279271
0.7113297 | 487.398 | 28.47333 | 0.2805157
0.7168889 | 488.1476 | 28.54889 | 0.2817649
0.7244408 | 488.8435 | 28.62444 | 0.282994
0.7319963 | 489.5163 | 28.7 | 0.2842843
0.7375555 | 490.2456 | 28.77556 | 0.285571
0.7451075 | 491.0014 | 28.85111 | 0.2869193
0.752663 | 491.6859 | 28.92667 | 0.2882744
0.7602186 | 492.4113 | 29.00222 | 0.2896795
0.7677741 | 493.0828 | 29.07778 | 0.2910856
0.7773321 | 493.827 | 29.17333 | 0.2928975
0.7848889 | 494.5263 | 29.24889 | 0.2943399
0.7944408 | 495.1661 | 29.32444 | 0.2958396
0.8019963 | 495.8223 | 29.4 | 0.2973486
0.8115511 | 496.5149 | 29.47556 | 0.2989103
0.8191111 | 497.1697 | 29.55111 | 0.3004814
0.8293309 | 497.8505 | 29.63667 | 0.3022613
0.8382222 | 498.4713 | 29.71222 | 0.3038666
0.8497774 | 499.1909 | 29.80778 | 0.3059384
0.8593333 | 499.803 | 29.88333 | 0.3076359
0.8697709 | 500.4392 | 29.95889 | 0.3093745
0.8788872 | 501.0808 | 30.03444 | 0.3110967
0.892 | 501.8172 | 30.14 | 0.3135134
0.9051054 | 502.5147 | 30.22556 | 0.3155163
0.9151058 | 503.1804 | 30.30111 | 0.3173326
0.9273321 | 503.881 | 30.39 | 0.3195283
0.9424408 | 504.6265 | 30.49333 | 0.3220892
0.9595479 | 505.3789 | 30.60667 | 0.3249398
0.9759927 | 506.1879 | 30.72 | 0.3278716
0.9877745 | 506.8292 | 30.79889 | 0.3299489
1.002886 | 507.5792 | 30.89667 | 0.332544
1.02 | 508.2888 | 31.01 | 0.3355691
1.033105 | 508.9326 | 31.08556 | 0.3376811
1.049327 | 509.6578 | 31.18667 | 0.3405163
1.067331 | 510.3603 | 31.29667 | 0.3436022
1.084435 | 511.055 | 31.39333 | 0.3464344
1.103548 | 511.7178 | 31.50667 | 0.3497735
1.126664 | 512.4854 | 31.64 | 0.3536901
1.141769 | 513.1288 | 31.71889 | 0.3560783
1.159776 | 513.8185 | 31.81889 | 0.3591511
1.182 | 514.5691 | 31.94 | 0.3629166
1.198659 | 515.2484 | 32.02333 | 0.3655776
1.223552 | 515.9151 | 32.15778 | 0.3698772
1.248666 | 516.6301 | 32.29 | 0.3741814
1.272664 | 517.3733 | 32.40333 | 0.3780105
1.295324 | 518.0354 | 32.51667 | 0.381797
1.317997 | 518.7002 | 32.63 | 0.3857431
1.344664 | 519.3067 | 32.75333 | 0.3899988
1.369325 | 519.9722 | 32.86667 | 0.3940161
1.391994 | 520.6222 | 32.98 | 0.3980767
1.420213 | 521.3498 | 33.10333 | 0.4025418
1.447552 | 522.0147 | 33.22778 | 0.407108
1.480657 | 522.7394 | 33.37 | 0.4124288
1.511107 | 523.4385 | 33.50444 | 0.4175528
1.539333 | 524.1258 | 33.62667 | 0.4222782
1.575994 | 524.7743 | 33.77333 | 0.4279947
1.605544 | 525.4771 | 33.89333 | 0.4327875
1.639777 | 526.1148 | 34.03667 | 0.4385619
1.667996 | 526.7641 | 34.15 | 0.4432217
1.702217 | 527.3832 | 34.28333 | 0.4486884
1.737768 | 528.0094 | 34.41778 | 0.4543861
1.775325 | 528.6939 | 34.56333 | 0.4605926
1.814879 | 529.3603 | 34.71333 | 0.4670138
1.852658 | 530.0015 | 34.85444 | 0.4732402
1.890651 | 530.6621 | 34.99 | 0.4792992
1.932439 | 531.2846 | 35.14333 | 0.4861296
1.969103 | 531.9261 | 35.27111 | 0.4919928
2.007991 | 532.5899 | 35.41 | 0.4984757
2.054216 | 533.2501 | 35.57333 | 0.5061068
2.098876 | 533.914 | 35.72333 | 0.5132799
2.157985 | 534.5983 | 35.92333 | 0.5229622
2.19777 | 535.2657 | 36.05556 | 0.529526
2.255538 | 535.9131 | 36.24222 | 0.5388307
2.300655 | 536.5367 | 36.39 | 0.5463132
2.343545 | 537.1832 | 36.52333 | 0.5531636
2.406206 | 537.8632 | 36.71667 | 0.5632992
2.461991 | 538.524 | 36.89 | 0.5724137
2.525774 | 539.1497 | 37.08333 | 0.5827957
2.577769 | 539.7827 | 37.23222 | 0.5909049
2.641311 | 540.4392 | 37.42 | 0.6012274
2.693103 | 541.0996 | 37.57333 | 0.6098126
2.758439 | 541.7197 | 37.75556 | 0.6201292
2.825989 | 542.3268 | 37.94333 | 0.6308969
2.895771 | 542.992 | 38.13667 | 0.6421265
2.979538 | 543.6219 | 38.36889 | 0.6557988
3.043986 | 544.2827 | 38.54 | 0.6661142
3.107762 | 544.8992 | 38.71333 | 0.676647
3.184648 | 545.5332 | 38.91444 | 0.6890702
3.243987 | 546.1674 | 39.06667 | 0.6985734
3.329758 | 546.697 | 39.28444 | 0.712311
3.401548 | 547.3455 | 39.46444 | 0.7239382
3.493324 | 547.9034 | 39.69333 | 0.7388414
3.58509 | 548.4775 | 39.91778 | 0.7536496
3.678441 | 549.0532 | 40.14111 | 0.7685867
3.75399 | 549.6756 | 40.32 | 0.7807954
3.869533 | 550.3016 | 40.58889 | 0.799306
3.976434 | 550.9082 | 40.83333 | 0.8164001
4.097317 | 551.5112 | 41.10667 | 0.8357601
4.215098 | 552.1375 | 41.37111 | 0.8549031
4.317535 | 552.6346 | 41.59444 | 0.8712967
4.433984 | 553.2274 | 41.84333 | 0.8898329
4.601316 | 553.7101 | 42.19444 | 0.9165015
4.734659 | 554.1337 | 42.47222 | 0.9378989
4.903997 | 554.6915 | 42.82 | 0.9651999
5.090869 | 555.0991 | 43.19778 | 0.9954441
5.266879 | 555.5363 | 43.54556 | 1.023901
5.452652 | 555.8197 | 43.90333 | 1.053547
5.63777 | 555.9079 | 44.26111 | 1.083525
5.832209 | 555.8846 | 44.63889 | 1.114934
6.030664 | 555.7648 | 45.01667 | 1.146392
6.227098 | 555.6106 | 45.39444 | 1.177793
6.419983 | 555.3694 | 45.76222 | 1.20852
6.599986 | 555.1577 | 46.1 | 1.236711
6.771984 | 554.763 | 46.42778 | 1.264004
6.938878 | 554.4198 | 46.74556 | 1.290472
7.133985 | 553.8803 | 47.11333 | 1.321143
7.301317 | 553.3017 | 47.43 | 1.347501
7.477994 | 552.6974 | 47.75889 | 1.374881
7.647985 | 552.0697 | 48.07667 | 1.401448
7.768877 | 551.432 | 48.30111 | 1.420127
7.911101 | 550.8702 | 48.56667 | 1.442301
8.011975 | 550.2691 | 48.76 | 1.458404
8.125763 | 549.6477 | 48.96889 | 1.47579
8.232657 | 549.026 | 49.17333 | 1.492791
8.338649 | 548.4158 | 49.37 | 1.509102
8.454209 | 547.7845 | 49.58444 | 1.527042
8.529551 | 547.1332 | 49.72556 | 1.538723
8.633983 | 546.5062 | 49.92 | 1.555011
8.745756 | 545.8689 | 50.12778 | 1.572361
8.829773 | 545.1618 | 50.28111 | 1.585147
8.897977 | 544.5247 | 50.41 | 1.595801
8.992434 | 543.8716 | 50.58333 | 1.610378
9.075555 | 543.1887 | 50.73778 | 1.623215
9.155316 | 542.567 | 50.88667 | 1.635566
9.236422 | 541.8703 | 51.03444 | 1.647903
9.323542 | 541.1675 | 51.19556 | 1.661291
9.386648 | 540.4956 | 51.31 | 1.670762
9.461775 | 539.8202 | 51.44778 | 1.682274
9.532878 | 539.1939 | 51.57889 | 1.693159
9.605996 | 538.5226 | 51.71 | 1.704181
9.683098 | 537.8215 | 51.85111 | 1.715867
9.752873 | 537.098 | 51.97667 | 1.726348
9.827316 | 536.4543 | 52.11333 | 1.737769
9.88177 | 535.8223 | 52.21333 | 1.74611
9.95599 | 535.1806 | 52.34667 | 1.757254
10.01265 | 534.5042 | 52.45 | 1.765785
10.08709 | 533.8459 | 52.58333 | 1.777017
10.13754 | 533.1365 | 52.67667 | 1.784711
10.212 | 532.4591 | 52.81 | 1.795875
10.27444 | 531.7415 | 52.92333 | 1.805284
10.33688 | 530.9913 | 53.03667 | 1.814766
10.39532 | 530.2971 | 53.14333 | 1.823572
10.46776 | 529.624 | 53.27333 | 1.834496
10.51998 | 528.9534 | 53.36667 | 1.842108
10.58264 | 528.2998 | 53.48 | 1.851616
10.64511 | 527.5302 | 53.59333 | 1.86101
10.70666 | 526.8452 | 53.70444 | 1.870346
10.74799 | 526.2232 | 53.78 | 1.876617
10.81799 | 525.4926 | 53.90333 | 1.88691
10.87266 | 524.747 | 54.00111 | 1.895052
10.94399 | 523.9952 | 54.13 | 1.905797
10.99532 | 523.3271 | 54.22222 | 1.913586
11.04821 | 522.6895 | 54.31667 | 1.921458
11.10399 | 521.9684 | 54.41333 | 1.929525
11.14532 | 521.2905 | 54.48889 | 1.935702
11.20599 | 520.6318 | 54.59667 | 1.944774
11.25799 | 519.8974 | 54.69 | 1.952518
11.31644 | 519.1612 | 54.79333 | 1.961154
11.37155 | 518.4353 | 54.89111 | 1.969302
11.42733 | 517.7015 | 54.99 | 1.977565
11.48932 | 516.8865 | 55.10222 | 1.98689
11.538 | 516.2556 | 55.18667 | 1.993888
11.596 | 515.5514 | 55.29 | 2.002536
11.63933 | 514.7825 | 55.36889 | 2.009002
11.68822 | 514.0824 | 55.45444 | 2.016155
11.736 | 513.4154 | 55.54 | 2.023315
11.78199 | 512.682 | 55.62333 | 2.030197
11.83666 | 511.9489 | 55.72111 | 2.038386
11.87933 | 511.2764 | 55.79667 | 2.044688
11.93333 | 510.6493 | 55.89222 | 2.052683
11.98265 | 509.9443 | 55.97778 | 2.059874
12.02466 | 509.1674 | 56.05333 | 2.06602
12.07931 | 508.4512 | 56.14889 | 2.074043
12.12865 | 507.7131 | 56.23444 | 2.081292
12.16998 | 506.9433 | 56.31 | 2.087562
12.21332 | 506.2705 | 56.38556 | 2.093828
12.25554 | 505.6324 | 56.46111 | 2.100145
12.30599 | 504.9341 | 56.55 | 2.107528
12.36331 | 504.1766 | 56.65222 | 2.116108
12.40687 | 503.3496 | 56.72778 | 2.122294
12.44999 | 502.6872 | 56.80333 | 2.128682
12.49332 | 502.0148 | 56.87889 | 2.134987
12.53666 | 501.2676 | 56.95444 | 2.141179
12.58 | 500.5529 | 57.03 | 2.147548
12.62287 | 499.8556 | 57.10556 | 2.153847
12.66553 | 499.1131 | 57.18111 | 2.160041
12.70998 | 498.4503 | 57.26 | 2.166667
12.75732 | 497.7238 | 57.34222 | 2.173573
12.80066 | 496.8892 | 57.41778 | 2.179732
12.84399 | 496.2493 | 57.49333 | 2.186028
12.88733 | 495.5353 | 57.56889 | 2.192401
12.9302 | 494.7241 | 57.64444 | 2.198592
12.97398 | 494.0157 | 57.72 | 2.204951
13.01532 | 493.2494 | 57.79556 | 2.211331
13.05865 | 492.4755 | 57.87111 | 2.217508
13.10199 | 491.8198 | 57.94667 | 2.223835
13.14532 | 491.1056 | 58.02222 | 2.230226
13.18687 | 490.207 | 58.09778 | 2.236389
13.232 | 489.5125 | 58.17333 | 2.242764
13.27531 | 488.7535 | 58.24889 | 2.249132
13.3182 | 487.867 | 58.32444 | 2.255374
13.36199 | 487.1328 | 58.4 | 2.26171
13.40532 | 486.3318 | 58.47556 | 2.268065
13.44755 | 485.4281 | 58.55111 | 2.274218
13.49133 | 484.7047 | 58.62667 | 2.280592
13.53531 | 483.9256 | 58.70222 | 2.286968
13.57689 | 483.0102 | 58.77778 | 2.293117
13.62199 | 482.2252 | 58.85333 | 2.299469
13.66533 | 481.4713 | 58.92889 | 2.305801
13.70866 | 480.617 | 59.00444 | 2.312009
13.75198 | 479.8255 | 59.08 | 2.318351
13.79531 | 479.0504 | 59.15556 | 2.324696
13.83754 | 478.0913 | 59.23111 | 2.330866
13.88199 | 477.2124 | 59.30667 | 2.337216
13.92533 | 476.3888 | 59.38222 | 2.343581
13.96866 | 475.4336 | 59.45778 | 2.349728
14.01066 | 474.6324 | 59.53333 | 2.356039
14.05443 | 473.8154 | 59.60889 | 2.362419
14.09664 | 472.886 | 59.68444 | 2.368572
14.13998 | 472.0511 | 59.76 | 2.374946
14.18377 | 471.174 | 59.83556 | 2.381318
14.22666 | 470.2149 | 59.91111 | 2.387525
14.26999 | 469.3637 | 59.98667 | 2.393831
14.31509 | 468.4996 | 60.06222 | 2.40022
14.35687 | 467.5206 | 60.13778 | 2.406372
14.40199 | 466.7128 | 60.21333 | 2.412724
14.44266 | 465.7754 | 60.28444 | 2.418771
14.47066 | 465.0262 | 60.33444 | 2.422897
14.514 | 464.0632 | 60.41 | 2.42929
14.55731 | 463.1326 | 60.48556 | 2.435505
14.60065 | 462.1346 | 60.56111 | 2.44171
14.64399 | 461.2951 | 60.63667 | 2.448101
14.68733 | 460.3814 | 60.71222 | 2.454427
14.72131 | 459.5832 | 60.76889 | 2.45913
14.76398 | 458.6037 | 60.84333 | 2.465318
14.80732 | 457.6213 | 60.91889 | 2.471622
14.85066 | 456.6103 | 60.99444 | 2.477897
14.89399 | 455.6643 | 61.07 | 2.484252
14.93777 | 454.6586 | 61.14556 | 2.490475
14.98265 | 453.6532 | 61.22111 | 2.496737
15.02599 | 452.6545 | 61.29667 | 2.503051
15.06933 | 451.6388 | 61.37222 | 2.509353
15.11465 | 450.532 | 61.44778 | 2.515637
15.15799 | 449.5667 | 61.52333 | 2.521894
15.20132 | 448.5523 | 61.59889 | 2.528178
15.24621 | 447.5001 | 61.67444 | 2.53451
15.28999 | 446.4711 | 61.75 | 2.54085
15.32866 | 445.4787 | 61.81778 | 2.546449
15.36221 | 444.6133 | 61.87556 | 2.551326
15.39731 | 443.7572 | 61.93667 | 2.556326
15.44132 | 442.8178 | 62.01222 | 2.56267
15.47932 | 441.871 | 62.07889 | 2.56829
15.502 | 441.2244 | 62.11667 | 2.57138
15.52643 | 440.5279 | 62.15889 | 2.574832
15.57064 | 439.5884 | 62.23444 | 2.581177
15.61399 | 438.5133 | 62.31 | 2.587546
15.63666 | 437.9307 | 62.34778 | 2.590673
15.66333 | 437.1881 | 62.39556 | 2.59466
15.704 | 436.1302 | 62.46667 | 2.600602
15.74332 | 435.153 | 62.53222 | 2.606088
15.76932 | 434.4109 | 62.57889 | 2.609903
15.80065 | 433.6142 | 62.63333 | 2.614432
15.84266 | 432.6204 | 62.70444 | 2.620397
15.88133 | 431.6004 | 62.77222 | 2.626118
15.90398 | 430.995 | 62.81 | 2.629198
15.94265 | 430.0209 | 62.87778 | 2.634882
15.97131 | 429.2553 | 62.92556 | 2.638822
15.99199 | 428.6513 | 62.96333 | 2.641992
16.02066 | 427.9191 | 63.01111 | 2.645991
16.04155 | 427.286 | 63.04889 | 2.649053
16.07398 | 426.4714 | 63.10333 | 2.653643
16.11066 | 425.5534 | 63.16444 | 2.65873
16.13776 | 424.7923 | 63.21222 | 2.662765
16.16 | 424.1354 | 63.25 | 2.665823
16.1811 | 423.5046 | 63.28778 | 2.668908
16.21641 | 422.6368 | 63.34556 | 2.67381
16.23799 | 422.0189 | 63.38333 | 2.676946
16.26066 | 421.3875 | 63.42111 | 2.680124
16.28331 | 420.7424 | 63.45889 | 2.683285
16.30532 | 420.102 | 63.49667 | 2.68633
16.32931 | 419.4493 | 63.53889 | 2.689821
16.36665 | 418.4918 | 63.60444 | 2.695307
16.39999 | 417.6568 | 63.66 | 2.699972
16.4282 | 416.8506 | 63.70778 | 2.703948
16.44933 | 416.2186 | 63.74556 | 2.707028
16.47198 | 415.6336 | 63.78333 | 2.710239
16.49441 | 415.0129 | 63.82111 | 2.713375
16.51532 | 414.3893 | 63.85889 | 2.716538
16.53799 | 413.7506 | 63.89667 | 2.719754
16.56066 | 413.0913 | 63.93444 | 2.722813
16.58133 | 412.4547 | 63.97222 | 2.725937
16.60998 | 411.6825 | 64.02 | 2.729986
16.63265 | 411.061 | 64.05778 | 2.733091
16.65533 | 410.4096 | 64.09556 | 2.736298
16.67599 | 409.6931 | 64.13333 | 2.739456
16.69866 | 408.9515 | 64.17111 | 2.742522
16.72643 | 408.208 | 64.21778 | 2.746419
16.75398 | 407.4401 | 64.26667 | 2.750527
16.77665 | 406.7986 | 64.30444 | 2.753669
16.79933 | 406.1226 | 64.34222 | 2.756904
16.82197 | 405.3931 | 64.38 | 2.760062
16.84266 | 404.6914 | 64.41778 | 2.763181
16.86531 | 404.0225 | 64.45556 | 2.766375
16.88598 | 403.3599 | 64.49333 | 2.769489
16.90865 | 402.6925 | 64.53111 | 2.772642
16.93132 | 402.0181 | 64.56889 | 2.775825
16.95199 | 401.3196 | 64.60667 | 2.778915
16.97466 | 400.6369 | 64.64444 | 2.781967
16.99731 | 399.9849 | 64.68222 | 2.785221
17.018 | 399.3467 | 64.72 | 2.78834
17.04065 | 398.7184 | 64.75778 | 2.79152
17.06332 | 398.0328 | 64.79556 | 2.794765
17.08599 | 397.2532 | 64.83333 | 2.797836
17.10666 | 396.5048 | 64.87111 | 2.8009
17.12933 | 395.8341 | 64.90889 | 2.804123
17.15132 | 395.203 | 64.94667 | 2.80729
17.17464 | 394.5394 | 64.98444 | 2.810432
17.19532 | 393.8452 | 65.02222 | 2.813602
17.21799 | 393.104 | 65.06 | 2.816679
17.24066 | 392.3794 | 65.09778 | 2.819798
17.26331 | 391.6631 | 65.13556 | 2.823044
17.2853 | 390.9119 | 65.17333 | 2.826149
17.30665 | 390.1494 | 65.21111 | 2.829296
17.32932 | 389.4286 | 65.24889 | 2.832467
17.352 | 388.71 | 65.28667 | 2.835533
17.37376 | 387.9957 | 65.32444 | 2.83866
17.39531 | 387.3272 | 65.36222 | 2.841876
17.41798 | 386.6307 | 65.4 | 2.845042
17.44066 | 385.9187 | 65.43778 | 2.848165
17.46333 | 385.1493 | 65.47556 | 2.85136
17.48399 | 384.3388 | 65.51333 | 2.854417
17.50664 | 383.6029 | 65.55111 | 2.857476
17.52932 | 382.959 | 65.58889 | 2.860675
17.55199 | 382.2642 | 65.62667 | 2.863809
17.57265 | 381.5071 | 65.66444 | 2.866966
17.59533 | 380.7146 | 65.70222 | 2.870178
17.61797 | 379.9018 | 65.74 | 2.873297
17.64065 | 379.1468 | 65.77778 | 2.876374
17.66332 | 378.4303 | 65.81556 | 2.879596
17.68532 | 377.6959 | 65.85333 | 2.882743
17.70666 | 376.9257 | 65.89111 | 2.885881
17.72933 | 376.1295 | 65.92889 | 2.889101
17.75066 | 375.2886 | 65.96667 | 2.892212
17.77264 | 374.5036 | 66.00444 | 2.895287
17.79532 | 373.8026 | 66.04222 | 2.89848
17.81799 | 373.0713 | 66.08 | 2.901617
17.84067 | 372.276 | 66.11778 | 2.904788
17.86331 | 371.4648 | 66.15556 | 2.907988
17.88398 | 370.6383 | 66.19333 | 2.91107
17.90665 | 369.8726 | 66.23111 | 2.914155
17.92932 | 369.1103 | 66.26889 | 2.917358
17.952 | 368.3267 | 66.30667 | 2.920515
17.97376 | 367.5008 | 66.34444 | 2.923687
17.99732 | 366.6348 | 66.38222 | 2.926936
18.01999 | 365.777 | 66.42 | 2.93006
18.0422 | 364.9557 | 66.45778 | 2.933179
18.06333 | 364.1672 | 66.49556 | 2.936372
18.08598 | 363.3839 | 66.53333 | 2.939472
18.10865 | 362.5477 | 66.57111 | 2.942639
18.13133 | 361.7092 | 66.60889 | 2.945824
18.15398 | 360.8227 | 66.64667 | 2.948877
18.17465 | 359.9611 | 66.68444 | 2.952006
18.19732 | 359.1813 | 66.72222 | 2.955217
18.21999 | 358.4067 | 66.76 | 2.958359
18.24267 | 357.5913 | 66.79778 | 2.961535
18.26531 | 356.717 | 66.83556 | 2.96472
18.28799 | 355.7982 | 66.87333 | 2.96781
18.30865 | 354.915 | 66.91111 | 2.970899
18.33309 | 354.0757 | 66.94889 | 2.974138
18.354 | 353.2442 | 66.98667 | 2.977287
18.37665 | 352.4293 | 67.02444 | 2.980419
18.39932 | 351.5561 | 67.06222 | 2.983604
18.42199 | 350.6299 | 67.1 | 2.986657
18.4442 | 349.7461 | 67.13778 | 2.989813
18.46731 | 348.8833 | 67.17556 | 2.993017
18.48932 | 347.9603 | 67.21333 | 2.99613
18.51065 | 347.0647 | 67.25111 | 2.999281
18.53333 | 346.1791 | 67.28889 | 3.002461
18.556 | 345.2482 | 67.32667 | 3.005529
18.57865 | 344.2789 | 67.36444 | 3.008666
18.60132 | 343.3248 | 67.40222 | 3.011855
18.62399 | 342.335 | 67.44 | 3.014996
18.64665 | 341.3462 | 67.47778 | 3.018162
18.66932 | 340.3482 | 67.51556 | 3.021335
18.69199 | 339.3446 | 67.55333 | 3.024394
18.71466 | 338.3388 | 67.59111 | 3.027515
18.73731 | 337.3557 | 67.62889 | 3.030697
18.76065 | 336.2918 | 67.66667 | 3.033805
18.78266 | 335.2422 | 67.70444 | 3.036982
18.80533 | 334.1639 | 67.74222 | 3.040197
18.82798 | 332.9982 | 67.78 | 3.043275
18.85065 | 331.5649 | 67.81778 | 3.046389
18.87641 | 329.6194 | 67.85556 | 3.049616
18.90198 | 327.0819 | 67.89333 | 3.05274
18.92864 | 324.1113 | 67.93111 | 3.055934
18.95531 | 320.7448 | 67.96889 | 3.059079
18.9833 | 316.041 | 68.00667 | 3.062173
19.01643 | 309.4543 | 68.04444 | 3.065313
19.0542 | 300.4084 | 68.08222 | 3.068514
19.09597 | 246.9698 | 68.12 | 3.071633

## Образец3
Образец3 | Образец3 | Образец3 | Образец3
Деформация | Стандартное усилие | Время испытания | Номинальная деформация
% | MPa | s | mm
0 | 29.66279 | 0 | 0
-0.001624309 | 29.67286 | 0.3811812 | 0
-0.0007550239 | 29.95186 | 0.7374174 | 0.0004311372
0 | 30.60544 | 0.9230631 | 0.001362378
0 | 31.21782 | 1.037417 | 0.002216097
0.002 | 31.872 | 1.131772 | 0.003058062
0.002 | 32.51207 | 1.217417 | 0.003923861
0.002 | 33.16592 | 1.30048 | 0.004773176
0.004 | 33.83615 | 1.38989 | 0.00565202
0.004 | 34.48354 | 1.466126 | 0.006415412
0.004 | 35.1733 | 1.542362 | 0.007199534
0.004 | 35.80337 | 1.618599 | 0.007964112
0.006 | 36.48229 | 1.694835 | 0.008705665
0.006 | 37.21397 | 1.771071 | 0.009487237
0.006 | 37.88155 | 1.847307 | 0.01024526
0.007999987 | 38.54447 | 1.923544 | 0.01099569
0.008 | 39.23472 | 1.99978 | 0.01178003
0.009598686 | 39.93134 | 2.076016 | 0.01253062
0.01 | 40.6517 | 2.152252 | 0.01328097
0.01 | 41.4106 | 2.228488 | 0.0140523
0.012 | 42.12277 | 2.304725 | 0.01480266
0.012 | 42.84322 | 2.380961 | 0.01555501
0.014 | 43.61503 | 2.457197 | 0.01632722
0.014 | 44.37093 | 2.533433 | 0.01711619
0.016 | 45.13694 | 2.60967 | 0.01787645
0.016 | 45.89604 | 2.685906 | 0.01866443
0.018 | 46.70402 | 2.762142 | 0.01941098
0.018 | 47.55912 | 2.838378 | 0.02017837
0.02 | 48.40845 | 2.914615 | 0.02093042
0.02 | 49.2828 | 2.990851 | 0.02169216
0.022 | 50.08913 | 3.067087 | 0.02247262
0.02233173 | 50.92133 | 3.143323 | 0.02320936
0.024 | 51.75709 | 3.21956 | 0.02397334
0.02557957 | 52.65389 | 3.295796 | 0.02476123
0.026 | 53.51409 | 3.372032 | 0.02549549
0.02682682 | 54.44317 | 3.448268 | 0.02626299
0.028 | 55.37582 | 3.524505 | 0.02703768
0.03 | 56.29391 | 3.600741 | 0.02780978
0.03 | 57.18354 | 3.676977 | 0.02861199
0.032 | 58.12054 | 3.753213 | 0.02936476
0.03294323 | 59.07892 | 3.829449 | 0.03011125
0.034 | 60.09309 | 3.905686 | 0.0308934
0.03599671 | 60.98124 | 3.981922 | 0.03162724
0.036 | 61.90112 | 4.058158 | 0.03239455
0.03799898 | 62.79899 | 4.134394 | 0.03318055
0.038 | 63.7795 | 4.210631 | 0.03393785
0.04 | 64.74595 | 4.286867 | 0.03468071
0.04030975 | 65.72179 | 4.363103 | 0.03545847
0.042 | 66.61866 | 4.429339 | 0.03612632
0.04355755 | 67.56233 | 4.505576 | 0.03687669
0.044 | 68.5451 | 4.581812 | 0.03767227
0.046 | 69.50332 | 4.658048 | 0.03843135
0.046 | 70.49701 | 4.734284 | 0.03919445
0.04799998 | 71.16743 | 4.78026 | 0.03964873
0.048 | 71.95208 | 4.836757 | 0.04019143
0.05 | 72.9002 | 4.912993 | 0.04096488
0.05 | 73.86486 | 4.989229 | 0.04171509
0.052 | 74.83306 | 5.062733 | 0.0424595
0.052 | 75.66348 | 5.121702 | 0.04305217
0.054 | 76.68671 | 5.197938 | 0.04384184
0.05541741 | 77.68662 | 5.274174 | 0.04458839
0.056 | 78.7151 | 5.35041 | 0.04533513
0.05799999 | 79.59505 | 5.416647 | 0.04599889
0.058 | 80.375 | 5.472883 | 0.04654187
0.05990843 | 81.06175 | 5.51956 | 0.04704199
0.06 | 81.63467 | 5.557678 | 0.0474407
0.06 | 82.46633 | 5.615796 | 0.04801585
0.06199777 | 83.03462 | 5.653914 | 0.04840979
0.062 | 83.74583 | 5.704064 | 0.04889092
0.06399641 | 84.78422 | 5.7803 | 0.04965413
0.064 | 85.81864 | 5.856537 | 0.05040063
0.06527495 | 86.40895 | 5.896386 | 0.0507785
0.066 | 86.98809 | 5.934505 | 0.0511764
0.06652357 | 87.58478 | 5.975245 | 0.05159605
0.068 | 88.50324 | 6.040741 | 0.05222018
0.068 | 89.06294 | 6.078859 | 0.05259514
0.06939286 | 89.62448 | 6.116977 | 0.05300339
0.07 | 90.3321 | 6.165095 | 0.0534865
0.07064147 | 91.0609 | 6.216426 | 0.05401043
0.072 | 91.85704 | 6.271331 | 0.05456377
0.072 | 92.42682 | 6.309449 | 0.05495665
0.072 | 93.00266 | 6.347568 | 0.05533584
0.074 | 93.58389 | 6.385686 | 0.05569534
0.074 | 94.16418 | 6.423804 | 0.05607762
0.074 | 94.74126 | 6.461922 | 0.05645097
0.076 | 95.32258 | 6.50008 | 0.05682453
0.076 | 96.37724 | 6.576316 | 0.05759183
0.078 | 97.29015 | 6.642553 | 0.05825568
0.078 | 98.05196 | 6.694394 | 0.05879145
0.07850159 | 98.65655 | 6.732513 | 0.0591854
0.08 | 99.21771 | 6.770631 | 0.05953831
0.0802498 | 100.0595 | 6.828749 | 0.06012344
0.08199999 | 100.6365 | 6.866867 | 0.06049779
0.082 | 101.1977 | 6.904985 | 0.06087488
0.082 | 102.0333 | 6.963103 | 0.0614382
0.084 | 102.7257 | 7.011221 | 0.06198091
0.084 | 103.299 | 7.049339 | 0.06233593
0.084 | 103.8901 | 7.087457 | 0.06270937
0.086 | 104.4978 | 7.125576 | 0.06310331
0.086 | 105.0889 | 7.163694 | 0.06349726
0.086 | 105.6858 | 7.201812 | 0.06387061
0.088 | 106.2899 | 7.23993 | 0.06426465
0.088 | 106.8965 | 7.278048 | 0.06463361
0.088 | 107.46 | 7.316166 | 0.06501105
0.09 | 108.1986 | 7.368569 | 0.06554381
0.09 | 108.9766 | 7.422402 | 0.06608838
0.09010392 | 109.5679 | 7.460521 | 0.0664618
0.092 | 110.1954 | 7.498639 | 0.06683485
0.092 | 110.8029 | 7.536757 | 0.06722889
0.0929732 | 111.3824 | 7.574875 | 0.06759218
0.094 | 111.9518 | 7.612993 | 0.06797562
0.094 | 112.5604 | 7.651111 | 0.06836956
0.09415388 | 113.1517 | 7.689229 | 0.068743
0.096 | 113.7239 | 7.727347 | 0.06911597
0.096 | 114.4264 | 7.775465 | 0.06961339
0.096 | 115.0341 | 7.813584 | 0.06998683
0.09799999 | 115.6366 | 7.851702 | 0.0703563
0.098 | 116.2264 | 7.88982 | 0.0707131
0.098 | 116.8502 | 7.927938 | 0.07110245
0.1 | 117.4674 | 7.966056 | 0.07148791
0.1 | 118.07 | 8.004174 | 0.07187386
0.1 | 118.6497 | 8.042292 | 0.07225173
0.102 | 119.2477 | 8.08041 | 0.07264013
0.102 | 119.8474 | 8.118529 | 0.0730319
0.102 | 120.47 | 8.156647 | 0.07340836
0.1039981 | 121.1121 | 8.194765 | 0.07381207
0.104 | 121.7611 | 8.232883 | 0.07419034
0.104 | 122.3844 | 8.271001 | 0.07456969
0.106 | 123.0056 | 8.309119 | 0.07496183
0.106 | 123.6531 | 8.347237 | 0.07533673
0.106 | 124.2941 | 8.385355 | 0.07572102
0.1079976 | 124.9369 | 8.423473 | 0.07610399
0.108 | 125.5513 | 8.461592 | 0.07647743
0.108 | 126.1826 | 8.49971 | 0.07685087
0.11 | 126.815 | 8.537828 | 0.07722394
0.11 | 127.4567 | 8.575946 | 0.07759727
0.11 | 128.1161 | 8.614064 | 0.07801172
0.112 | 128.7903 | 8.652182 | 0.07840157
0.112 | 129.478 | 8.6903 | 0.07875861
0.1139994 | 130.1119 | 8.728418 | 0.07915255
0.114 | 130.7306 | 8.766537 | 0.07949791
0.114 | 131.3665 | 8.804655 | 0.07989896
0.116 | 132.004 | 8.842773 | 0.0802724
0.116 | 132.6611 | 8.880891 | 0.08066634
0.116 | 133.3383 | 8.919009 | 0.08103775
0.118 | 134 | 8.957127 | 0.08138366
0.118 | 134.6673 | 8.995245 | 0.08180669
0.1186714 | 135.3588 | 9.033363 | 0.08218703
0.12 | 136.0243 | 9.071481 | 0.08259458
0.12 | 136.6707 | 9.1096 | 0.08292738
0.1219992 | 137.3092 | 9.147718 | 0.0833206
0.122 | 137.988 | 9.185836 | 0.08373541
0.122 | 138.6812 | 9.223954 | 0.08410056
0.124 | 139.3458 | 9.262072 | 0.08446131
0.124 | 140.0365 | 9.30019 | 0.08485526
0.124 | 140.7181 | 9.338308 | 0.08523217
0.126 | 141.4112 | 9.376426 | 0.08562265
0.126 | 142.0669 | 9.414545 | 0.08598442
0.128 | 142.7201 | 9.452663 | 0.08636905
0.128 | 143.3925 | 9.490781 | 0.0867819
0.128 | 144.0854 | 9.528899 | 0.08713644
0.13 | 144.7665 | 9.567017 | 0.08752437
0.13 | 145.4304 | 9.605135 | 0.0879035
0.1306495 | 146.1062 | 9.643253 | 0.08827011
0.132 | 146.7829 | 9.681371 | 0.08867088
0.132 | 147.4635 | 9.719489 | 0.08900284
0.134 | 148.1211 | 9.757608 | 0.08940169
0.134 | 148.8159 | 9.795726 | 0.08981123
0.134 | 149.5214 | 9.833844 | 0.09016417
0.136 | 150.2155 | 9.871962 | 0.090554
0.136 | 150.8853 | 9.91008 | 0.09091058
0.1376367 | 151.5575 | 9.948198 | 0.0913083
0.138 | 152.2669 | 9.986316 | 0.09168552
0.1388853 | 152.9752 | 10.02443 | 0.09207191
0.14 | 153.6514 | 10.06255 | 0.09244523
0.14 | 154.3238 | 10.10067 | 0.09285839
0.1417546 | 155.0169 | 10.13879 | 0.09323324
0.142 | 155.7401 | 10.17691 | 0.09362719
0.142 | 156.4577 | 10.21503 | 0.09401059
0.144 | 157.1523 | 10.25314 | 0.09439442
0.144 | 157.8531 | 10.29126 | 0.09478587
0.1458725 | 158.5513 | 10.32938 | 0.09513971
0.146 | 159.2335 | 10.3675 | 0.09550881
0.146 | 159.9034 | 10.40562 | 0.09591068
0.148 | 160.603 | 10.44373 | 0.09624798
0.148 | 161.2928 | 10.48185 | 0.09665477
0.148 | 161.9776 | 10.51997 | 0.09702827
0.15 | 162.6753 | 10.55809 | 0.09741824
0.15 | 163.394 | 10.59621 | 0.0977953
0.1519979 | 164.1236 | 10.63432 | 0.09815693
0.152 | 164.8102 | 10.67244 | 0.09856251
0.1521119 | 165.4922 | 10.71056 | 0.0989371
0.154 | 166.1907 | 10.74868 | 0.09931481
0.154 | 166.894 | 10.7868 | 0.09972384
0.1559981 | 167.6149 | 10.82491 | 0.1000763
0.156 | 168.2998 | 10.86303 | 0.1004911
0.156 | 169.0066 | 10.90115 | 0.1008231
0.158 | 169.7204 | 10.93927 | 0.1012391
0.158 | 170.4403 | 10.97739 | 0.1016111
0.1590991 | 171.1328 | 11.01551 | 0.102005
0.16 | 171.8345 | 11.05362 | 0.1023575
0.16 | 172.5511 | 11.09174 | 0.1027893
0.162 | 173.2734 | 11.12986 | 0.1031451
0.162 | 173.9801 | 11.16798 | 0.1035188
0.163217 | 174.6948 | 11.2061 | 0.1039253
0.164 | 175.4354 | 11.24421 | 0.1042739
0.164 | 176.1499 | 11.28233 | 0.1046592
0.166 | 176.8366 | 11.32045 | 0.1050522
0.166 | 177.4986 | 11.35857 | 0.105406
0.166 | 178.2184 | 11.39669 | 0.1058
0.168 | 178.9496 | 11.4348 | 0.1061939
0.168 | 179.6745 | 11.47292 | 0.1065612
0.17 | 180.3736 | 11.51104 | 0.1069403
0.17 | 181.1038 | 11.54916 | 0.1073138
0.1714528 | 181.8303 | 11.58728 | 0.1076872
0.172 | 182.5348 | 11.6254 | 0.1080812
0.172 | 183.2382 | 11.66351 | 0.1084469
0.174 | 183.9456 | 11.70163 | 0.1088481
0.174 | 184.6892 | 11.73975 | 0.109201
0.1755707 | 185.4405 | 11.77787 | 0.1096111
0.176 | 186.194 | 11.81599 | 0.1099889
0.1768193 | 186.9521 | 11.8541 | 0.1103498
0.178 | 187.6656 | 11.89222 | 0.1107399
0.178 | 188.3689 | 11.93034 | 0.1111286
0.1799994 | 189.0648 | 11.96846 | 0.1115027
0.18 | 189.8189 | 12.00658 | 0.1118832
0.18 | 190.5748 | 12.04469 | 0.1122906
0.182 | 191.3054 | 12.08281 | 0.1126788
0.182 | 192.0151 | 12.12093 | 0.113037
0.1839996 | 192.7137 | 12.15905 | 0.113388
0.184 | 193.4368 | 12.19717 | 0.1137688
0.1850551 | 194.1238 | 12.23529 | 0.1141462
0.186 | 194.8512 | 12.2734 | 0.1145303
0.186 | 195.599 | 12.31152 | 0.1149416
0.1879244 | 196.3419 | 12.34964 | 0.1152984
0.188 | 197.0429 | 12.38776 | 0.1156594
0.189173 | 197.7779 | 12.42588 | 0.1160441
0.19 | 198.5526 | 12.46399 | 0.116438
0.19 | 199.2943 | 12.50211 | 0.1168442
0.192 | 200.0036 | 12.54023 | 0.1172259
0.192 | 200.6928 | 12.57835 | 0.1175613
0.1939987 | 201.4133 | 12.61647 | 0.1179592
0.194 | 202.1589 | 12.65458 | 0.1183347
0.194 | 202.9135 | 12.6927 | 0.1186987
0.196 | 203.6849 | 12.73082 | 0.1191131
0.196 | 204.4562 | 12.76894 | 0.1194866
0.1979989 | 205.1918 | 12.80706 | 0.1198805
0.198 | 205.9167 | 12.84518 | 0.120254
0.1986575 | 206.6569 | 12.88329 | 0.1206617
0.2 | 207.4245 | 12.92141 | 0.1210238
0.2 | 208.1924 | 12.95953 | 0.1214158
0.202 | 208.9402 | 12.99765 | 0.1217883
0.202 | 209.6486 | 13.03577 | 0.1221202
0.203221 | 210.3115 | 13.07388 | 0.122535
0.204 | 211.0012 | 13.112 | 0.1229122
0.204 | 211.727 | 13.15012 | 0.1232816
0.206 | 212.4627 | 13.18824 | 0.1236755
0.206 | 213.2455 | 13.22636 | 0.1240767
0.2068933 | 214.0025 | 13.26447 | 0.1244429
0.208 | 214.7623 | 13.30259 | 0.1248159
0.21 | 215.5043 | 13.34071 | 0.1251908
0.21 | 216.2744 | 13.37883 | 0.1255808
0.21 | 217.0111 | 13.41695 | 0.1259567
0.212 | 217.7397 | 13.45507 | 0.12634
0.212 | 218.4493 | 13.49318 | 0.1266966
0.214 | 219.2103 | 13.5313 | 0.1270765
0.214 | 219.9975 | 13.56942 | 0.12745
0.2159991 | 220.781 | 13.60754 | 0.127849
0.216 | 221.5254 | 13.64566 | 0.1282169
0.217243 | 222.2588 | 13.68377 | 0.1286108
0.218 | 223.0047 | 13.72189 | 0.1289843
0.218 | 223.7481 | 13.76001 | 0.1293577
0.2199993 | 224.5236 | 13.79813 | 0.1297478
0.22 | 225.3067 | 13.83625 | 0.1301456
0.2219979 | 226.0773 | 13.87436 | 0.1305099
0.222 | 226.8396 | 13.91248 | 0.1309078
0.2221199 | 227.635 | 13.9506 | 0.1313057
0.224 | 228.3862 | 13.98872 | 0.131662
0.224 | 229.1413 | 14.02684 | 0.1320328
0.226 | 229.8772 | 14.06495 | 0.1324164
0.226 | 230.6428 | 14.10307 | 0.1327855
0.228 | 231.4302 | 14.14119 | 0.1331756
0.228 | 232.2178 | 14.17931 | 0.1335495
0.2294828 | 232.9776 | 14.21743 | 0.1339406
0.23 | 233.7293 | 14.25555 | 0.1343137
0.23 | 234.4597 | 14.29366 | 0.1347078
0.232 | 235.2153 | 14.33178 | 0.1350809
0.232 | 235.9794 | 14.3699 | 0.1354546
0.234 | 236.7609 | 14.40802 | 0.1358278
0.234 | 237.5453 | 14.44614 | 0.1362548
0.236 | 238.3266 | 14.48425 | 0.1366157
0.236 | 239.0934 | 14.52237 | 0.1369887
0.2360979 | 239.8405 | 14.56049 | 0.1373816
0.238 | 240.5858 | 14.59861 | 0.1377384
0.2386535 | 241.3212 | 14.63673 | 0.1381295
0.24 | 242.082 | 14.67484 | 0.1385235
0.24 | 242.8858 | 14.71296 | 0.1388907
0.242 | 243.7076 | 14.75108 | 0.1392904
0.242 | 244.5004 | 14.7892 | 0.1396827
0.2434608 | 245.2599 | 14.82732 | 0.1400428
0.244 | 245.9957 | 14.86544 | 0.1404613
0.244 | 246.7796 | 14.90355 | 0.1408251
0.246 | 247.5708 | 14.94167 | 0.1412191
0.246 | 248.3395 | 14.97979 | 0.1415925
0.248 | 249.0668 | 15.01791 | 0.1419822
0.248 | 249.8424 | 15.05603 | 0.1423308
0.25 | 250.6172 | 15.09414 | 0.1427124
0.25 | 251.3888 | 15.13226 | 0.143111
0.252 | 252.1512 | 15.17038 | 0.1435003
0.252 | 252.9277 | 15.2085 | 0.1438737
0.2539988 | 253.7109 | 15.24662 | 0.1442467
0.254 | 254.514 | 15.28473 | 0.1445994
0.254 | 255.326 | 15.32285 | 0.1449934
0.256 | 256.1318 | 15.36097 | 0.1453875
0.256 | 256.8561 | 15.39909 | 0.1457419
0.258 | 257.5886 | 15.43721 | 0.1461545
0.258 | 258.3445 | 15.47533 | 0.1465388
0.2599976 | 259.1179 | 15.51344 | 0.1469013
0.26 | 259.8867 | 15.55156 | 0.1472715
0.2619324 | 260.6576 | 15.58968 | 0.1476687
0.262 | 261.4334 | 15.6278 | 0.1480416
0.262 | 262.2088 | 15.66592 | 0.1484151
0.264 | 262.9978 | 15.70403 | 0.1487968
0.264 | 263.7993 | 15.74215 | 0.149203
0.266 | 264.5931 | 15.78027 | 0.1495759
0.266 | 265.395 | 15.81839 | 0.1499737
0.268 | 266.231 | 15.85651 | 0.1503643
0.268 | 267.0394 | 15.89462 | 0.1507486
0.2699973 | 267.7954 | 15.93274 | 0.1511107
0.27 | 268.5357 | 15.97086 | 0.1515216
0.2719996 | 269.2869 | 16.00898 | 0.1518802
0.272 | 270.0743 | 16.0471 | 0.1522515
0.2730412 | 270.8687 | 16.08522 | 0.1526245
0.274 | 271.6608 | 16.12333 | 0.1530185
0.2742898 | 272.4339 | 16.16145 | 0.1533949
0.276 | 273.2126 | 16.19957 | 0.1537453
0.276 | 273.9928 | 16.23769 | 0.1541432
0.278 | 274.7752 | 16.27581 | 0.1545324
0.278 | 275.5484 | 16.31392 | 0.1548976
0.2799971 | 276.3391 | 16.35204 | 0.1553038
0.28 | 277.1479 | 16.39016 | 0.1556529
0.2816526 | 277.9355 | 16.42828 | 0.15605
0.282 | 278.7267 | 16.4664 | 0.1564405
0.2829013 | 279.483 | 16.50451 | 0.1568249
0.284 | 280.2291 | 16.54263 | 0.1572074
0.2841499 | 280.9956 | 16.58075 | 0.1575998
0.286 | 281.7767 | 16.61887 | 0.1579566
0.286 | 282.5727 | 16.65699 | 0.1583274
0.288 | 283.3565 | 16.69511 | 0.1587421
0.288 | 284.155 | 16.73322 | 0.1591222
0.2899969 | 284.9442 | 16.77134 | 0.1594886
0.29 | 285.7259 | 16.80946 | 0.159862
0.2915127 | 286.4986 | 16.84758 | 0.1602764
0.292 | 287.2842 | 16.8857 | 0.1606499
0.2927614 | 288.0775 | 16.92381 | 0.161028
0.294 | 288.8733 | 16.96193 | 0.1614132
0.29401 | 289.6775 | 17.00005 | 0.1617697
0.296 | 290.483 | 17.03817 | 0.1621843
0.296 | 291.2409 | 17.07629 | 0.1625371
0.298 | 291.9495 | 17.1144 | 0.1629013
0.298 | 292.7072 | 17.15252 | 0.1632835
0.3 | 293.5403 | 17.19064 | 0.1636762
0.3 | 294.366 | 17.22876 | 0.1640535
0.3013729 | 295.1467 | 17.26688 | 0.1644449
0.302 | 295.95 | 17.30499 | 0.1648388
0.3039975 | 296.7364 | 17.34311 | 0.1652122
0.304 | 297.5021 | 17.38123 | 0.1655852
0.3058665 | 298.2903 | 17.41935 | 0.1659792
0.306 | 299.1046 | 17.45747 | 0.1663526
0.306 | 299.9259 | 17.49559 | 0.166726
0.308 | 300.7462 | 17.5337 | 0.16712
0.308 | 301.5508 | 17.57182 | 0.1674933
0.31 | 302.336 | 17.60994 | 0.1678868
0.31 | 303.0963 | 17.64806 | 0.1682644
0.3119986 | 303.8642 | 17.68618 | 0.1686543
0.312 | 304.6749 | 17.72429 | 0.1690394
0.3139972 | 305.4734 | 17.76241 | 0.1694217
0.314 | 306.2494 | 17.80053 | 0.169794
0.3157266 | 307.047 | 17.83865 | 0.1701653
0.316 | 307.8576 | 17.87677 | 0.1705483
0.3169752 | 308.6402 | 17.91488 | 0.1709462
0.318 | 309.4175 | 17.953 | 0.1713026
0.3182238 | 310.225 | 17.99112 | 0.1717005
0.32 | 311.0017 | 18.02924 | 0.1720569
0.32 | 311.7787 | 18.06736 | 0.1724342
0.322 | 312.5718 | 18.10548 | 0.1728134
0.322 | 313.4038 | 18.14359 | 0.1731961
0.324 | 314.1856 | 18.18171 | 0.1735901
0.324 | 314.9623 | 18.21983 | 0.1739634
0.3259992 | 315.74 | 18.25795 | 0.1743408
0.326 | 316.573 | 18.29607 | 0.174718
0.3268353 | 317.3779 | 18.33418 | 0.1751158
0.328 | 318.1726 | 18.3723 | 0.1754978
0.3280839 | 318.9814 | 18.41042 | 0.1758511
0.33 | 319.8029 | 18.44854 | 0.1762652
0.3313289 | 320.6022 | 18.48666 | 0.1766591
0.332 | 321.3922 | 18.52477 | 0.1770314
0.3325775 | 322.1793 | 18.56289 | 0.1774261
0.334 | 322.9932 | 18.60101 | 0.177758
0.334 | 323.803 | 18.63913 | 0.1781934
0.335999 | 324.6371 | 18.67725 | 0.178546
0.336 | 325.438 | 18.71537 | 0.1789181
0.3379976 | 326.2408 | 18.75348 | 0.1793204
0.338 | 327.0446 | 18.7916 | 0.1797072
0.34 | 327.8343 | 18.82972 | 0.1800812
0.34 | 328.6114 | 18.86784 | 0.1804585
0.341189 | 329.395 | 18.90596 | 0.1808481
0.342 | 330.1982 | 18.94407 | 0.181221
0.3424376 | 331.0039 | 18.98219 | 0.181615
0.344 | 331.7966 | 19.02031 | 0.1819884
0.344 | 332.5856 | 19.05843 | 0.1823442
0.346 | 333.3824 | 19.09655 | 0.1827558
0.346 | 334.1625 | 19.13466 | 0.1830987
0.348 | 334.9563 | 19.17278 | 0.1834669
0.3481799 | 335.7815 | 19.2109 | 0.1838551
0.3499996 | 336.6132 | 19.24902 | 0.1842511
0.35 | 337.4152 | 19.28714 | 0.184643
0.352 | 338.1764 | 19.32526 | 0.185037
0.352 | 338.9805 | 19.36337 | 0.185403
0.354 | 339.7909 | 19.40149 | 0.1857834
0.354 | 340.6281 | 19.43961 | 0.1861773
0.3559992 | 341.4588 | 19.47773 | 0.1865508
0.356 | 342.2967 | 19.51585 | 0.1869447
0.358 | 343.097 | 19.55396 | 0.187318
0.358 | 343.8796 | 19.59208 | 0.1877121
0.3599964 | 344.6846 | 19.6302 | 0.1880855
0.36 | 345.4811 | 19.66832 | 0.1884586
0.361285 | 346.3172 | 19.70644 | 0.1888525
0.362 | 347.1654 | 19.74455 | 0.1892576
0.362 | 348.0042 | 19.78267 | 0.1896143
0.364 | 348.7666 | 19.82079 | 0.1900138
0.364 | 349.568 | 19.85891 | 0.1903869
0.3659989 | 350.3785 | 19.89703 | 0.1907665
0.366 | 351.2066 | 19.93515 | 0.1911542
0.368 | 352.0281 | 19.97326 | 0.1915346
0.368 | 352.8215 | 20.01138 | 0.1919216
0.3699998 | 353.6364 | 20.0495 | 0.1922935
0.37 | 354.4607 | 20.08762 | 0.192668
0.3719984 | 355.2479 | 20.12574 | 0.1930414
0.372 | 356.0342 | 20.16385 | 0.1934147
0.374 | 356.8485 | 20.20197 | 0.1938252
0.374 | 357.6704 | 20.24009 | 0.1942028
0.3759993 | 358.4902 | 20.27821 | 0.1945758
0.376 | 359.3093 | 20.31633 | 0.1949699
0.377998 | 360.1274 | 20.35444 | 0.1953431
0.378 | 360.9273 | 20.39256 | 0.1957423
0.3799966 | 361.7551 | 20.43068 | 0.1961105
0.38 | 362.5755 | 20.4688 | 0.1965045
0.3813809 | 363.3819 | 20.50692 | 0.1968984
0.382 | 364.1804 | 20.54504 | 0.1972613
0.3826295 | 365.0099 | 20.58315 | 0.1976448
0.384 | 365.847 | 20.62127 | 0.1980597
0.384 | 366.6604 | 20.65939 | 0.1984327
0.386 | 367.4538 | 20.69751 | 0.1987907
0.386 | 368.2287 | 20.73563 | 0.1991886
0.388 | 369.049 | 20.77374 | 0.1995735
0.3883717 | 369.8831 | 20.81186 | 0.1999597
0.39 | 370.716 | 20.84998 | 0.2003404
0.39 | 371.5001 | 20.8881 | 0.2007305
0.392 | 372.2524 | 20.92622 | 0.2011078
0.392 | 373.0483 | 20.96433 | 0.2014696
0.394 | 373.8495 | 21.00245 | 0.2018546
0.394 | 374.6498 | 21.04057 | 0.2022277
0.396 | 375.4223 | 21.07869 | 0.2026217
0.396 | 376.2446 | 21.11681 | 0.2029878
0.398 | 377.0536 | 21.15492 | 0.203389
0.398 | 377.8394 | 21.19304 | 0.2037418
0.4 | 378.6089 | 21.23116 | 0.2041358
0.4 | 379.4311 | 21.26928 | 0.2045279
0.402 | 380.2357 | 21.3074 | 0.2049238
0.402 | 381.0515 | 21.34552 | 0.2052762
0.404 | 381.8698 | 21.38363 | 0.2056776
0.404 | 382.6762 | 21.42175 | 0.2060435
0.4059999 | 383.4536 | 21.45987 | 0.2064581
0.406 | 384.2473 | 21.49799 | 0.2068315
0.408 | 385.0523 | 21.53611 | 0.2072255
0.408 | 385.8532 | 21.57422 | 0.2075987
0.41 | 386.6622 | 21.61234 | 0.2079767
0.41 | 387.4525 | 21.65046 | 0.2083649
0.412 | 388.2454 | 21.68858 | 0.2087217
0.412 | 389.0253 | 21.7267 | 0.2091127
0.414 | 389.8407 | 21.76481 | 0.2094857
0.4145855 | 390.638 | 21.80293 | 0.2098796
0.416 | 391.4222 | 21.84105 | 0.2102347
0.416 | 392.1848 | 21.87917 | 0.2106282
0.418 | 392.9374 | 21.91729 | 0.2109996
0.418 | 393.689 | 21.95541 | 0.2113936
0.42 | 394.4149 | 21.99352 | 0.2117804
0.421997 | 395.1786 | 22.03164 | 0.2121436
0.422 | 395.9431 | 22.06976 | 0.2125542
0.4235727 | 396.7243 | 22.10788 | 0.2129282
0.424 | 397.5072 | 22.146 | 0.2132929
0.4259979 | 398.2832 | 22.18411 | 0.2136746
0.426 | 399.0821 | 22.22223 | 0.2140685
0.428 | 399.8654 | 22.26035 | 0.2144617
0.428 | 400.6268 | 22.29847 | 0.2148359
0.4299987 | 401.3879 | 22.33659 | 0.2152093
0.43 | 402.1347 | 22.3747 | 0.2155934
0.432 | 402.9272 | 22.41282 | 0.2159615
0.432 | 403.7314 | 22.45094 | 0.2163892
0.434 | 404.549 | 22.48906 | 0.2167437
0.434 | 405.3128 | 22.52718 | 0.2171377
0.436 | 406.0526 | 22.5653 | 0.2175002
0.4379976 | 406.776 | 22.60341 | 0.217905
0.438 | 407.5086 | 22.64153 | 0.2182894
0.4399999 | 408.2316 | 22.67965 | 0.2186507
0.44 | 408.9785 | 22.71777 | 0.2189834
0.442 | 409.7141 | 22.75589 | 0.2193943
0.442 | 410.4592 | 22.794 | 0.2197715
0.444 | 411.2002 | 22.83212 | 0.2201447
0.444048 | 411.9212 | 22.87024 | 0.2205181
0.446 | 412.6354 | 22.90836 | 0.2209121
0.4479987 | 413.3646 | 22.94648 | 0.2212855
0.448 | 414.1154 | 22.98459 | 0.2216999
0.45 | 414.8663 | 23.02271 | 0.2220375
0.45 | 415.6499 | 23.06083 | 0.2224276
0.452 | 416.4042 | 23.09895 | 0.2228381
0.4534108 | 417.1219 | 23.13707 | 0.2231932
0.454 | 417.7959 | 23.17519 | 0.2235872
0.456 | 418.4811 | 23.2133 | 0.2239742
0.456 | 419.1844 | 23.25142 | 0.2243545
0.458 | 419.8968 | 23.28954 | 0.2247285
0.4595287 | 420.6088 | 23.32766 | 0.2251264
0.46 | 421.3358 | 23.36578 | 0.2255068
0.462 | 422.0528 | 23.40389 | 0.2258809
0.4639971 | 422.767 | 23.44201 | 0.2262623
0.464 | 423.4583 | 23.48013 | 0.2266765
0.4659994 | 424.1402 | 23.51825 | 0.2270293
0.466 | 424.8123 | 23.55637 | 0.2274233
0.468 | 425.4833 | 23.59448 | 0.2277966
0.4699973 | 426.1863 | 23.6326 | 0.22817
0.47 | 426.8996 | 23.67072 | 0.228564
0.472 | 427.6113 | 23.70884 | 0.228935
0.4733889 | 428.2693 | 23.74696 | 0.2292963
0.474 | 428.8852 | 23.78508 | 0.2296838
0.476 | 429.4987 | 23.82319 | 0.2300506
0.4762618 | 430.1347 | 23.86131 | 0.2304485
0.478 | 430.7973 | 23.89943 | 0.2308242
0.48 | 431.462 | 23.93755 | 0.2312028
0.48 | 432.1039 | 23.97567 | 0.2315916
0.482 | 432.7773 | 24.01378 | 0.2319855
0.484 | 433.4479 | 24.0519 | 0.2323795
0.4859964 | 434.1188 | 24.09002 | 0.2327529
0.486 | 434.7435 | 24.12814 | 0.2331302
0.488 | 435.3602 | 24.16626 | 0.233528
0.489998 | 435.9831 | 24.20437 | 0.2339051
0.4904976 | 436.6157 | 24.24249 | 0.2342821
0.492 | 437.2369 | 24.28061 | 0.2346606
0.494 | 437.8543 | 24.31873 | 0.235052
0.4953669 | 438.515 | 24.35685 | 0.235428
0.496 | 439.1399 | 24.39496 | 0.235822
0.498 | 439.8915 | 24.44617 | 0.2363098
0.5 | 440.5528 | 24.4912 | 0.2367908
0.502 | 441.2497 | 24.53932 | 0.2372518
0.504 | 441.9401 | 24.58744 | 0.2377492
0.5059984 | 442.5128 | 24.62556 | 0.2381018
0.5067334 | 443.0746 | 24.66367 | 0.2384883
0.508 | 443.6309 | 24.70179 | 0.2388899
0.51 | 444.4309 | 24.75982 | 0.2394479
0.5139993 | 445.4957 | 24.83606 | 0.2401948
0.516 | 446.4072 | 24.90229 | 0.2408587
0.5199979 | 447.4288 | 24.97853 | 0.2416377
0.5224756 | 448.4469 | 25.05476 | 0.2423774
0.526 | 449.3523 | 25.1205 | 0.2430507
0.5279995 | 450.0419 | 25.16862 | 0.2435521
0.5313449 | 450.9666 | 25.24347 | 0.2442743
0.534 | 451.8704 | 25.31971 | 0.2450694
0.5379974 | 452.7573 | 25.39595 | 0.2458098
0.5402182 | 453.6637 | 25.47218 | 0.2465812
0.5439997 | 454.5871 | 25.54842 | 0.2473315
0.5474655 | 455.4477 | 25.62465 | 0.2481123
0.5510871 | 456.2643 | 25.70089 | 0.2488343
0.554 | 457.0889 | 25.77713 | 0.249611
0.558 | 457.8939 | 25.85336 | 0.2503574
0.5619599 | 458.6682 | 25.9296 | 0.2511248
0.5655807 | 459.4892 | 26.00584 | 0.2518922
0.568 | 460.2401 | 26.08207 | 0.2526801
0.5728293 | 460.968 | 26.15831 | 0.2534388
0.576 | 461.7362 | 26.23454 | 0.2541891
0.58 | 462.4388 | 26.31078 | 0.2549605
0.5837017 | 463.0886 | 26.38702 | 0.2557078
0.5873229 | 463.7278 | 26.46325 | 0.2564612
0.5909472 | 464.346 | 26.53949 | 0.2572422
0.5945726 | 464.9174 | 26.61573 | 0.2579829
0.5981958 | 465.5393 | 26.69196 | 0.2587562
0.6019997 | 466.1344 | 26.7682 | 0.2595232
0.6074408 | 466.8015 | 26.86165 | 0.2604536
0.6130651 | 467.5589 | 26.97067 | 0.2615333
0.6166894 | 468.1848 | 27.04691 | 0.2623283
0.6203143 | 468.8406 | 27.13471 | 0.2632115
0.626 | 469.5811 | 27.24907 | 0.2643705
0.6335579 | 470.2654 | 27.34562 | 0.2654248
0.636 | 470.8816 | 27.42185 | 0.2662708
0.6408073 | 471.5631 | 27.49809 | 0.2671661
0.6459972 | 472.2519 | 27.57432 | 0.2680702
0.6500559 | 473.015 | 27.65056 | 0.2689954
0.6539994 | 473.7156 | 27.7268 | 0.2699582
0.6593033 | 474.4381 | 27.80303 | 0.2709482
0.6649252 | 475.1857 | 27.87927 | 0.2719558
0.6705496 | 475.8984 | 27.95551 | 0.2729899
0.6759967 | 476.629 | 28.03174 | 0.2740344
0.6817941 | 477.5065 | 28.10798 | 0.2751374
0.6874178 | 478.2335 | 28.18421 | 0.2762219
0.6930414 | 479.0088 | 28.26045 | 0.2773467
0.6986687 | 479.8086 | 28.33669 | 0.278511
0.7042918 | 480.5595 | 28.41292 | 0.2796851
0.7099998 | 481.3223 | 28.48916 | 0.2809226
0.7175395 | 482.0753 | 28.5654 | 0.2821937
0.7239985 | 482.7837 | 28.64163 | 0.2834226
0.7307853 | 483.5322 | 28.71787 | 0.2847123
0.7384068 | 484.2869 | 28.7941 | 0.2859939
0.744034 | 485.0278 | 28.87034 | 0.2873699
0.7516577 | 485.6962 | 28.94658 | 0.2887237
0.7592813 | 486.399 | 29.02281 | 0.2901175
0.7669049 | 487.078 | 29.09905 | 0.2915318
0.7750551 | 487.7951 | 29.17529 | 0.2930025
0.7821521 | 488.4694 | 29.25152 | 0.2944622
0.7917721 | 489.1447 | 29.32776 | 0.2959195
0.7993968 | 489.7986 | 29.40399 | 0.2974166
0.8080423 | 490.4959 | 29.48023 | 0.298976
0.8166466 | 491.2473 | 29.55647 | 0.3005622
0.8262666 | 491.9125 | 29.6327 | 0.302159
0.8338939 | 492.5143 | 29.70894 | 0.303776
0.8435175 | 493.1185 | 29.78518 | 0.3054298
0.8531395 | 493.7842 | 29.86141 | 0.3070958
0.8627625 | 494.437 | 29.93765 | 0.3087959
0.8727716 | 495.0707 | 30.01388 | 0.3105629
0.8820203 | 495.6532 | 30.09012 | 0.312276
0.8932617 | 496.293 | 30.16636 | 0.3140709
0.9032543 | 496.9068 | 30.24259 | 0.315846
0.9137625 | 497.5766 | 30.32883 | 0.3178778
0.9245038 | 498.2501 | 30.40507 | 0.3197626
0.9361267 | 498.8502 | 30.4813 | 0.3217092
0.9495001 | 499.4971 | 30.57631 | 0.3240253
0.9613762 | 500.1529 | 30.66377 | 0.3262495
0.9739974 | 500.7688 | 30.74001 | 0.3282513
0.9852443 | 501.3541 | 30.81937 | 0.3303417
1.000743 | 502.0605 | 30.92372 | 0.333085
1.013871 | 502.6759 | 31.00872 | 0.3353678
1.026985 | 503.2786 | 31.08495 | 0.3374332
1.04023 | 503.9126 | 31.16119 | 0.3396041
1.056225 | 504.5465 | 31.26114 | 0.3423657
1.074728 | 505.3251 | 31.37366 | 0.3455764
1.087986 | 505.929 | 31.4499 | 0.347844
1.106839 | 506.5843 | 31.5542 | 0.3508588
1.126466 | 507.2826 | 31.66856 | 0.3542338
1.141715 | 507.919 | 31.74861 | 0.3566722
1.155443 | 508.5507 | 31.82727 | 0.3591155
1.176317 | 509.209 | 31.94162 | 0.3626344
1.197186 | 509.939 | 32.04598 | 0.3659683
1.219416 | 510.6638 | 32.16711 | 0.3698883
1.244932 | 511.3598 | 32.29468 | 0.3740055
1.261804 | 511.963 | 32.37904 | 0.376828
1.284673 | 512.6185 | 32.49339 | 0.3806422
1.309386 | 513.3405 | 32.60775 | 0.3845238
1.332412 | 514.0519 | 32.7221 | 0.3884664
1.356385 | 514.6404 | 32.83646 | 0.392435
1.380151 | 515.3417 | 32.95081 | 0.3965212
1.405369 | 515.9878 | 33.06517 | 0.4006179
1.431866 | 516.7301 | 33.17952 | 0.4048192
1.460365 | 517.3894 | 33.31183 | 0.4096833
1.487645 | 518.0183 | 33.42823 | 0.4141019
1.519345 | 518.693 | 33.56258 | 0.4191949
1.541844 | 519.3119 | 33.65694 | 0.4228487
1.572335 | 519.9801 | 33.78172 | 0.4277222
1.600837 | 520.6589 | 33.90565 | 0.4326674
1.64133 | 521.3246 | 34.07 | 0.439232
1.668776 | 521.9562 | 34.17914 | 0.4437235
1.700322 | 522.5915 | 34.30871 | 0.449018
1.731013 | 523.2526 | 34.42408 | 0.4538931
1.76731 | 523.8594 | 34.56742 | 0.4599785
1.803253 | 524.4613 | 34.70903 | 0.4660031
1.834295 | 525.12 | 34.82613 | 0.4711355
1.868789 | 525.7378 | 34.95048 | 0.4766472
1.902245 | 526.3134 | 35.07806 | 0.4823982
1.941772 | 526.9398 | 35.21919 | 0.4887843
1.980975 | 527.5563 | 35.35924 | 0.495227
2.027914 | 528.1602 | 35.52176 | 0.5028254
2.067262 | 528.8892 | 35.66225 | 0.5094837
2.106197 | 529.527 | 35.79661 | 0.5159339
2.160318 | 530.1239 | 35.98096 | 0.5248367
2.196421 | 530.8135 | 36.09532 | 0.5305096
2.234542 | 531.4455 | 36.21967 | 0.5367525
2.288661 | 532.0691 | 36.39402 | 0.5455841
2.337906 | 532.6898 | 36.55117 | 0.5536411
2.398908 | 533.3098 | 36.74273 | 0.5635256
2.442619 | 533.9203 | 36.87612 | 0.5706144
2.505421 | 534.5571 | 37.06574 | 0.5807072
2.559249 | 535.2056 | 37.2258 | 0.5893771
2.61408 | 535.8238 | 37.38692 | 0.5982152
2.668696 | 536.4691 | 37.54751 | 0.6071666
2.733159 | 537.1249 | 37.72772 | 0.617246
2.786364 | 537.7178 | 37.87869 | 0.6259244
2.862186 | 538.3062 | 38.09342 | 0.638274
2.927965 | 538.931 | 38.27192 | 0.648778
2.992486 | 539.5526 | 38.44628 | 0.6591612
3.056667 | 540.1957 | 38.62168 | 0.6697908
3.132981 | 540.8689 | 38.82164 | 0.6819353
3.216304 | 541.4623 | 39.03579 | 0.6951962
3.277294 | 542.0901 | 39.18826 | 0.704861
3.36388 | 542.7248 | 39.4061 | 0.7187911
3.454959 | 543.3393 | 39.6324 | 0.7333287
3.518048 | 543.9451 | 39.78568 | 0.7434425
3.613472 | 544.493 | 40.01519 | 0.7586333
3.713396 | 545.1171 | 40.25093 | 0.7744905
3.803878 | 545.7113 | 40.46309 | 0.7888888
3.897328 | 546.3092 | 40.67835 | 0.8038522
3.98291 | 546.88 | 40.87755 | 0.8177845
4.101445 | 547.4833 | 41.14102 | 0.8365771
4.208636 | 548.0882 | 41.37873 | 0.8537272
4.307719 | 548.6729 | 41.59546 | 0.8696051
4.428719 | 549.2159 | 41.85387 | 0.8888904
4.556458 | 549.7258 | 42.121 | 0.9090106
4.693708 | 550.2888 | 42.41109 | 0.9313019
4.853132 | 550.8665 | 42.73703 | 0.9566604
5.013133 | 551.3934 | 43.06118 | 0.9823809
5.137365 | 551.9511 | 43.30573 | 1.002171
5.277572 | 552.3874 | 43.57691 | 1.024385
5.435547 | 552.686 | 43.87809 | 1.049408
5.634007 | 552.948 | 44.25927 | 1.081228
5.833227 | 553.0588 | 44.64045 | 1.112919
6.032437 | 553.1708 | 45.02163 | 1.144709
6.232659 | 553.3678 | 45.40281 | 1.176456
6.432861 | 553.4189 | 45.78399 | 1.208216
6.616543 | 553.3323 | 46.13511 | 1.237504
6.810421 | 553.2586 | 46.50636 | 1.268503
7.010257 | 553.2051 | 46.88754 | 1.300123
7.206106 | 553.0318 | 47.25872 | 1.331121
7.407941 | 552.9897 | 47.6399 | 1.362875
7.573061 | 552.7214 | 47.95054 | 1.38882
7.765606 | 552.4993 | 48.31226 | 1.418974
7.950583 | 552.176 | 48.66344 | 1.448221
8.147338 | 551.8583 | 49.03724 | 1.479363
8.338771 | 551.4997 | 49.39523 | 1.509152
8.517826 | 551.0649 | 49.73219 | 1.537233
8.696801 | 550.7544 | 50.06817 | 1.565253
8.855679 | 550.2788 | 50.36441 | 1.589967
9.054651 | 549.8455 | 50.73748 | 1.621052
9.235028 | 549.3247 | 51.07586 | 1.649274
9.410154 | 548.7665 | 51.40289 | 1.67645
9.583991 | 548.2509 | 51.72407 | 1.703242
9.730351 | 547.6997 | 51.99763 | 1.726078
9.863108 | 547.1219 | 52.24551 | 1.746696
10.0055 | 546.6058 | 52.50762 | 1.7685
10.15746 | 546.0355 | 52.78904 | 1.792034
10.29157 | 545.4486 | 53.03998 | 1.812885
10.43057 | 544.8584 | 53.29505 | 1.834147
10.56385 | 544.2338 | 53.54117 | 1.854664
10.69623 | 543.6129 | 53.78706 | 1.875185
10.82473 | 543.0683 | 54.02141 | 1.894754
10.9232 | 542.4649 | 54.20153 | 1.909781
11.02481 | 541.8533 | 54.38695 | 1.925188
11.1153 | 541.2484 | 54.55377 | 1.93906
11.22023 | 540.6563 | 54.74471 | 1.954962
11.31232 | 540.0417 | 54.91424 | 1.969129
11.4177 | 539.4034 | 55.1059 | 1.985119
11.50042 | 538.7579 | 55.25649 | 1.997552
11.59039 | 538.1841 | 55.42249 | 2.011389
11.67765 | 537.5888 | 55.5806 | 2.024606
11.76461 | 536.98 | 55.73826 | 2.037714
11.83561 | 536.2879 | 55.86931 | 2.048602
11.92818 | 535.6766 | 56.03366 | 2.062424
12.00761 | 534.9957 | 56.18003 | 2.074627
12.08059 | 534.2942 | 56.31237 | 2.085574
12.17202 | 533.6163 | 56.47673 | 2.099382
12.23484 | 532.9854 | 56.59144 | 2.108848
12.31554 | 532.3184 | 56.73544 | 2.120859
12.37854 | 531.7148 | 56.84979 | 2.130415
12.44154 | 531.0829 | 56.96414 | 2.13989
12.51709 | 530.4197 | 57.0985 | 2.151099
12.56951 | 529.7905 | 57.19285 | 2.158958
12.64032 | 529.1072 | 57.31721 | 2.16923
12.69918 | 528.4241 | 57.42437 | 2.178202
12.76648 | 527.7709 | 57.54592 | 2.188312
12.82547 | 527.0628 | 57.65027 | 2.197027
12.89876 | 526.3922 | 57.78462 | 2.208238
12.94564 | 525.7724 | 57.86932 | 2.215313
13.01465 | 525.1136 | 57.99111 | 2.225445
13.07187 | 524.4703 | 58.09179 | 2.23394
13.12839 | 523.7806 | 58.19204 | 2.242318
13.17455 | 523.194 | 58.27426 | 2.249154
13.21628 | 522.5173 | 58.3505 | 2.255386
13.27937 | 521.8691 | 58.46511 | 2.265025
13.32977 | 521.1853 | 58.55297 | 2.27234
13.38535 | 520.572 | 58.65381 | 2.280765
13.44325 | 519.888 | 58.75545 | 2.28923
13.49149 | 519.2295 | 58.84252 | 2.296483
13.54074 | 518.6061 | 58.92792 | 2.303577
13.58247 | 517.9735 | 59.00415 | 2.309899
13.6403 | 517.2796 | 59.10559 | 2.318367
13.6913 | 516.6086 | 59.19663 | 2.326002
13.73456 | 515.9351 | 59.27429 | 2.33232
13.79317 | 515.2296 | 59.37865 | 2.341056
13.84118 | 514.5381 | 59.46534 | 2.348265
13.88977 | 513.9161 | 59.55157 | 2.3555
13.93267 | 513.2902 | 59.62781 | 2.361881
13.97601 | 512.6411 | 59.70404 | 2.368169
14.03012 | 511.9683 | 59.80028 | 2.37623
14.07224 | 511.3529 | 59.87652 | 2.382637
14.11563 | 510.5959 | 59.95275 | 2.388884
14.17537 | 509.8663 | 60.05899 | 2.397825
14.2186 | 509.1508 | 60.13523 | 2.404208
14.26071 | 508.4838 | 60.21146 | 2.410601
14.30283 | 507.8952 | 60.2877 | 2.416919
14.34634 | 507.1272 | 60.36393 | 2.423219
14.39713 | 506.3919 | 60.45526 | 2.430861
14.44383 | 505.7743 | 60.53641 | 2.43768
14.48557 | 504.9719 | 60.61264 | 2.443921
14.52931 | 504.3399 | 60.68888 | 2.450363
14.57906 | 503.652 | 60.77512 | 2.457561
14.62167 | 502.9257 | 60.85135 | 2.463861
14.66579 | 502.2212 | 60.92759 | 2.470209
14.70829 | 501.5285 | 61.00382 | 2.476602
14.75201 | 500.8426 | 61.08006 | 2.482875
14.79576 | 500.1941 | 61.1563 | 2.489213
14.8395 | 499.4525 | 61.23253 | 2.495654
14.88124 | 498.6649 | 61.30877 | 2.501877
14.92499 | 498.0212 | 61.38501 | 2.508232
14.96873 | 497.3167 | 61.46124 | 2.514656
15.01248 | 496.5716 | 61.53748 | 2.520954
15.05623 | 495.8233 | 61.61371 | 2.5273
15.09896 | 495.0181 | 61.68995 | 2.533726
15.14369 | 494.2964 | 61.76619 | 2.540038
15.1872 | 493.5943 | 61.84242 | 2.546388
15.22931 | 492.741 | 61.91866 | 2.552791
15.27143 | 491.9917 | 61.99489 | 2.559077
15.31667 | 491.3494 | 62.07113 | 2.565448
15.36042 | 490.5504 | 62.14737 | 2.571893
15.40416 | 489.6826 | 62.2236 | 2.578242
15.44788 | 488.9517 | 62.29984 | 2.584595
15.49163 | 488.0461 | 62.37608 | 2.590929
15.53413 | 487.2636 | 62.45231 | 2.59727
15.57711 | 486.5813 | 62.52855 | 2.603656
15.62086 | 485.7232 | 62.60478 | 2.610007
15.66448 | 484.9675 | 62.68102 | 2.616341
15.70661 | 484.1966 | 62.75726 | 2.622702
15.75074 | 483.3324 | 62.83349 | 2.629043
15.79384 | 482.4683 | 62.90973 | 2.635404
15.83756 | 481.6236 | 62.98597 | 2.641732
15.8813 | 480.8136 | 63.0622 | 2.648081
15.92521 | 479.9969 | 63.13844 | 2.654426
15.97025 | 479.152 | 63.21467 | 2.660806
16.01453 | 478.1717 | 63.29091 | 2.667119
16.05628 | 477.3097 | 63.36715 | 2.673431
16.10001 | 476.371 | 63.44338 | 2.679759
16.14375 | 475.5209 | 63.51962 | 2.686136
16.18791 | 474.7816 | 63.59586 | 2.692502
16.23125 | 473.9395 | 63.67209 | 2.698862
16.27698 | 472.9783 | 63.74833 | 2.70519
16.32072 | 472.0919 | 63.82456 | 2.711586
16.36447 | 471.219 | 63.9008 | 2.717962
16.40509 | 470.2957 | 63.96852 | 2.723587
16.44663 | 469.4252 | 64.04327 | 2.729789
16.49169 | 468.6386 | 64.11951 | 2.736166
16.52771 | 467.7699 | 64.18287 | 2.741542
16.55696 | 467.0912 | 64.23198 | 2.745575
16.60091 | 466.197 | 64.30822 | 2.751943
16.64465 | 465.2282 | 64.38445 | 2.758352
16.68132 | 464.3223 | 64.45069 | 2.763758
16.72543 | 463.5174 | 64.52693 | 2.770179
16.76894 | 462.64 | 64.60158 | 2.776465
16.78987 | 462.0872 | 64.6397 | 2.779572
16.81269 | 461.5338 | 64.67782 | 2.782663
16.84911 | 460.7275 | 64.74187 | 2.788107
16.89285 | 459.8045 | 64.81811 | 2.794475
16.91886 | 459.1791 | 64.86217 | 2.798124
16.95234 | 458.4042 | 64.92058 | 2.802923
16.99608 | 457.46 | 64.99682 | 2.80931
17.0379 | 456.535 | 65.06653 | 2.81516
17.05877 | 455.9761 | 65.10464 | 2.818266
17.10073 | 455.0531 | 65.17553 | 2.824193
17.14304 | 454.076 | 65.25176 | 2.830555
17.1714 | 453.373 | 65.299 | 2.834522
17.20254 | 452.5995 | 65.35423 | 2.838982
17.24732 | 451.6608 | 65.43047 | 2.845369
17.29201 | 450.678 | 65.50671 | 2.851784
17.31687 | 450.0141 | 65.55147 | 2.855493
17.33975 | 449.4368 | 65.58959 | 2.858566
17.38323 | 448.4319 | 65.66542 | 2.864971
17.40748 | 447.8279 | 65.70583 | 2.868367
17.42835 | 447.2502 | 65.74394 | 2.871599
17.45205 | 446.6465 | 65.78412 | 2.874856
17.49621 | 445.6455 | 65.86036 | 2.881225
17.53497 | 444.7277 | 65.9283 | 2.886918
17.55783 | 444.1628 | 65.96642 | 2.890131
17.57979 | 443.548 | 66.00453 | 2.893251
17.61517 | 442.7144 | 66.06531 | 2.898284
17.65891 | 441.7008 | 66.14154 | 2.904641
17.69333 | 440.8989 | 66.19889 | 2.909526
17.7142 | 440.3139 | 66.23701 | 2.912678
17.74306 | 439.6211 | 66.28513 | 2.916695
17.76592 | 439.0688 | 66.32324 | 2.919917
17.7868 | 438.4614 | 66.36136 | 2.923037
17.80968 | 437.861 | 66.39948 | 2.926252
17.83256 | 437.2299 | 66.4376 | 2.929395
17.85343 | 436.58 | 66.47572 | 2.932495
17.88981 | 435.7348 | 66.53767 | 2.937742
17.93316 | 434.7046 | 66.61195 | 2.943929
17.95403 | 434.1075 | 66.65007 | 2.947161
17.9769 | 433.4569 | 66.68819 | 2.950274
17.99777 | 432.8445 | 66.72631 | 2.953403
18.02665 | 432.1316 | 66.77442 | 2.957504
18.05403 | 431.4513 | 66.82254 | 2.961476
18.07637 | 430.8721 | 66.86066 | 2.964696
18.09925 | 430.2669 | 66.89878 | 2.967808
18.12012 | 429.6867 | 66.9369 | 2.970951
18.149 | 428.983 | 66.98502 | 2.97503
18.17188 | 428.39 | 67.02313 | 2.978191
18.19275 | 427.8276 | 67.06125 | 2.98137
18.2156 | 427.2357 | 67.09937 | 2.98456
18.23848 | 426.5609 | 67.13749 | 2.987662
18.25935 | 425.933 | 67.17561 | 2.990823
18.28822 | 425.1834 | 67.22372 | 2.99488
18.30946 | 424.5505 | 67.26184 | 2.998035
18.33198 | 423.9141 | 67.29996 | 3.001267
18.35444 | 423.2908 | 67.33808 | 3.004445
18.37646 | 422.6429 | 67.3762 | 3.007483
18.39857 | 422.0523 | 67.41431 | 3.010692
18.41992 | 421.4637 | 67.45243 | 3.013873
18.44232 | 420.8437 | 67.49055 | 3.017025
18.46519 | 420.2249 | 67.52867 | 3.020277
18.48741 | 419.5784 | 67.56679 | 3.023432
18.50894 | 418.9275 | 67.6049 | 3.026521
18.53961 | 418.1593 | 67.65605 | 3.030853
18.56466 | 417.4649 | 67.70114 | 3.034622
18.58754 | 416.8031 | 67.73926 | 3.037834
18.61042 | 416.1297 | 67.77738 | 3.041026
18.63219 | 415.4425 | 67.8155 | 3.044118
18.65417 | 414.7821 | 67.85361 | 3.047299
18.67702 | 414.1853 | 67.89173 | 3.050528
18.6999 | 413.5633 | 67.92985 | 3.05366
18.72277 | 412.9047 | 67.96797 | 3.056879
18.74443 | 412.1986 | 68.00609 | 3.060094
18.76652 | 411.4733 | 68.0442 | 3.063187
18.78785 | 410.8135 | 68.08232 | 3.066332
18.81223 | 410.1795 | 68.12044 | 3.069566
18.83341 | 409.5218 | 68.15856 | 3.072731
18.85732 | 408.8297 | 68.19668 | 3.075963
18.87991 | 408.0825 | 68.23479 | 3.079203
18.90173 | 407.3366 | 68.27291 | 3.082314
18.9244 | 406.6519 | 68.31103 | 3.085531
18.94547 | 406.0332 | 68.34915 | 3.088762
18.96835 | 405.3984 | 68.38727 | 3.091858
18.98922 | 404.7467 | 68.42539 | 3.095076
19.0121 | 403.9902 | 68.4635 | 3.098251
19.03463 | 403.2154 | 68.50162 | 3.101326
19.05584 | 402.5353 | 68.53974 | 3.104538
19.0787 | 401.8987 | 68.57786 | 3.107793
19.10157 | 401.2222 | 68.61598 | 3.110926
19.12325 | 400.5088 | 68.65409 | 3.11415
19.14686 | 399.7349 | 68.69221 | 3.117323
19.1682 | 398.9228 | 68.73033 | 3.120404
19.19105 | 398.193 | 68.76845 | 3.123594
19.21261 | 397.5152 | 68.80657 | 3.126852
19.2348 | 396.8015 | 68.84468 | 3.129982
19.25767 | 396.033 | 68.8828 | 3.133221
19.28055 | 395.2241 | 68.92092 | 3.136364
19.3034 | 394.4301 | 68.95904 | 3.139441
19.32628 | 393.7233 | 68.99716 | 3.142665
19.34916 | 392.962 | 69.03528 | 3.145894
19.37135 | 392.1276 | 69.07339 | 3.149031
19.39489 | 391.2125 | 69.11151 | 3.152267
19.41767 | 390.2791 | 69.14963 | 3.155381
19.44064 | 389.3484 | 69.18775 | 3.158484
19.46233 | 388.4529 | 69.22587 | 3.161698
19.48518 | 387.5072 | 69.26398 | 3.164899
19.50883 | 386.5214 | 69.3021 | 3.168093
19.53213 | 385.5073 | 69.34022 | 3.171325
19.55498 | 384.4599 | 69.37834 | 3.174441
19.57786 | 383.4233 | 69.41646 | 3.177514
19.59964 | 382.4002 | 69.45457 | 3.180699
19.62361 | 381.2976 | 69.49269 | 3.183865
19.64647 | 380.0577 | 69.53081 | 3.187067
19.67135 | 378.7162 | 69.56893 | 3.190299
19.69421 | 377.1559 | 69.60705 | 3.193457
19.71708 | 375.5633 | 69.64517 | 3.196532
19.74197 | 373.8056 | 69.68328 | 3.19979
19.76711 | 371.5828 | 69.7214 | 3.202988
19.79358 | 368.762 | 69.75952 | 3.20616
19.82056 | 365.2932 | 69.79764 | 3.209412
19.84858 | 360.9157 | 69.83576 | 3.212526
19.87986 | 355.098 | 69.87387 | 3.21565
19.91398 | 348.0513 | 69.91199 | 3.218891
19.95007 | 341.0408 | 69.95011 | 3.222065
19.97893 | 335.3802 | 69.98823 | 3.225232
20.00778 | 331.215 | 70.02635 | 3.228464
20.03554 | 327.3999 | 70.06446 | 3.231585
20.06352 | 323.4466 | 70.10258 | 3.234668
20.09255 | 319.1133 | 70.1407 | 3.237948
20.12103 | 314.1732 | 70.17882 | 3.241099
20.15492 | 308.2913 | 70.21694 | 3.24432
20.18904 | 301.8619 | 70.25506 | 3.247568
20.2205 | 295.4898 | 70.29317 | 3.250725
20.25301 | 289.4542 | 70.33129 | 3.253854
20.28537 | 282.9774 | 70.36941 | 3.257104
20.32149 | 275.5447 | 70.40753 | 3.26024
20.35763 | 266.5506 | 70.44565 | 3.26342
20.39851 | 255.4739 | 70.48376 | 3.266643
20.44661 | 242.5725 | 70.52188 | 3.26975
20.49393 | 220.7504 | 70.56 | 3.272883

## Образец4
Образец4 | Образец4 | Образец4 | Образец4
Деформация | Стандартное усилие | Время испытания | Номинальная деформация
% | MPa | s | mm
0 | 31.4971 | 0 | 0
0 | 31.50245 | 0.3840841 | 2.067077e-05
0 | 31.68779 | 0.7409009 | 0.0002930277
0 | 32.3294 | 0.9109009 | 0.001007453
0 | 33.01016 | 1.020901 | 0.001728534
0.001999987 | 33.62885 | 1.104084 | 0.002385796
0.002090089 | 34.3533 | 1.180901 | 0.00306743
0.004 | 35.19297 | 1.257718 | 0.003825522
0.005999005 | 35.99572 | 1.334535 | 0.004599916
0.007135126 | 36.77412 | 1.411351 | 0.005355668
0.008 | 37.53971 | 1.488168 | 0.006119989
0.008 | 38.358 | 1.564985 | 0.006872761
0.01 | 39.20024 | 1.641802 | 0.00762714
0.01 | 40.05056 | 1.718619 | 0.008400103
0.01154073 | 40.8946 | 1.795435 | 0.009192585
0.012 | 41.77233 | 1.872252 | 0.009953126
0.01290526 | 42.59086 | 1.949069 | 0.01072938
0.014 | 43.40796 | 2.025886 | 0.01150612
0.01599999 | 44.27952 | 2.102703 | 0.01228562
0.016 | 45.16167 | 2.17952 | 0.01305861
0.016 | 46.05103 | 2.256336 | 0.01381149
0.018 | 46.9325 | 2.333153 | 0.01457739
0.018 | 47.76503 | 2.40997 | 0.01534752
0.02 | 48.61638 | 2.486787 | 0.01611053
0.02036036 | 49.45858 | 2.563604 | 0.01686302
0.022 | 50.41502 | 2.64042 | 0.01763649
0.022 | 51.29737 | 2.717237 | 0.01840948
0.024 | 52.20063 | 2.794054 | 0.01917672
0.02508708 | 53.11369 | 2.870871 | 0.01993366
0.026 | 54.03271 | 2.947688 | 0.02070056
0.02645045 | 54.93658 | 3.024505 | 0.02147729
0.028 | 55.8722 | 3.101321 | 0.0222552
0.0298138 | 56.79944 | 3.178138 | 0.0230096
0.03 | 57.79807 | 3.254955 | 0.02378104
0.032 | 58.7304 | 3.331772 | 0.02455416
0.032 | 59.63321 | 3.408589 | 0.02529784
0.034 | 60.53455 | 3.485405 | 0.02607457
0.034 | 61.48956 | 3.562222 | 0.02683266
0.036 | 62.47158 | 3.639039 | 0.02760605
0.036 | 63.44363 | 3.715856 | 0.02838332
0.038 | 64.44192 | 3.792673 | 0.02914485
0.03894722 | 65.40346 | 3.869489 | 0.02992576
0.04 | 66.36205 | 3.946306 | 0.03068496
0.04199999 | 67.3198 | 4.023123 | 0.03142778
0.042 | 68.17595 | 4.08997 | 0.03210129
0.04367262 | 68.99863 | 4.148378 | 0.03268753
0.044 | 69.72015 | 4.203574 | 0.03325453
0.04503715 | 70.66716 | 4.28039 | 0.03399637
0.046 | 71.61715 | 4.357207 | 0.03475968
0.04799709 | 72.57041 | 4.434024 | 0.03552885
0.048 | 73.58676 | 4.510841 | 0.03626585
0.04976255 | 74.48719 | 4.578829 | 0.03696998
0.05 | 75.40751 | 4.647237 | 0.03763908
0.05199841 | 76.39146 | 4.721291 | 0.03841943
0.052 | 77.38178 | 4.798108 | 0.03919262
0.05399999 | 78.37173 | 4.874925 | 0.03994034
0.054 | 79.26853 | 4.941742 | 0.04061317
0.05599972 | 79.9379 | 4.989279 | 0.04108586
0.056 | 80.96976 | 5.065375 | 0.0418518
0.05799858 | 81.85636 | 5.132192 | 0.04250092
0.058 | 82.83828 | 5.209009 | 0.04326286
0.06 | 83.83676 | 5.282913 | 0.04403755
0.06 | 84.67739 | 5.342643 | 0.04459341
0.062 | 85.68117 | 5.419459 | 0.04536695
0.062 | 86.74106 | 5.496276 | 0.04613978
0.064 | 87.52514 | 5.553093 | 0.04669297
0.06498919 | 88.40781 | 5.61991 | 0.04736599
0.066 | 89.41206 | 5.693363 | 0.04810768
0.066 | 89.96153 | 5.731772 | 0.04850797
0.06799998 | 90.77186 | 5.79018 | 0.0490946
0.068 | 91.33551 | 5.828589 | 0.04945055
0.068 | 91.89781 | 5.866997 | 0.04982036
0.06999999 | 92.47227 | 5.905405 | 0.05021238
0.07 | 93.45476 | 5.977628 | 0.05095713
0.072 | 94.35138 | 6.044444 | 0.05161457
0.072 | 95.14041 | 6.100631 | 0.05217786
0.07399964 | 95.70335 | 6.139039 | 0.0525351
0.074 | 96.38784 | 6.187447 | 0.05303517
0.074 | 96.9375 | 6.225856 | 0.05340818
0.0759979 | 97.65294 | 6.274264 | 0.05390296
0.076 | 98.22111 | 6.312673 | 0.05427286
0.076 | 98.79624 | 6.352162 | 0.05469422
0.078 | 99.85479 | 6.428979 | 0.05543052
0.078 | 100.6938 | 6.487898 | 0.0560166
0.07999999 | 101.2533 | 6.526306 | 0.05641355
0.08 | 102.0192 | 6.579429 | 0.0569637
0.08062349 | 102.665 | 6.623123 | 0.05740751
0.082 | 103.2585 | 6.661532 | 0.05779036
0.082 | 103.8362 | 6.69994 | 0.05818731
0.082 | 104.4084 | 6.738348 | 0.05856376
0.084 | 105.3204 | 6.803514 | 0.05923004
0.08503115 | 106.0491 | 6.855165 | 0.05973973
0.086 | 106.6479 | 6.893574 | 0.06014735
0.086 | 107.2586 | 6.931982 | 0.06049882
0.086 | 107.8076 | 6.97039 | 0.06089911
0.08799955 | 108.3665 | 7.008799 | 0.06125791
0.088 | 109.0986 | 7.057207 | 0.06174104
0.088 | 109.6824 | 7.095616 | 0.06214125
0.09 | 110.2542 | 7.134024 | 0.06251648
0.09 | 110.947 | 7.182432 | 0.06298815
0.09016786 | 111.5089 | 7.220841 | 0.06340388
0.092 | 112.1186 | 7.259249 | 0.06378051
0.092 | 112.7193 | 7.297658 | 0.06417888
0.092 | 113.316 | 7.336066 | 0.06451396
0.094 | 113.904 | 7.374474 | 0.06490152
0.094 | 114.6317 | 7.422883 | 0.06536984
0.09425779 | 115.214 | 7.461291 | 0.06576679
0.096 | 115.7746 | 7.4997 | 0.06618363
0.096 | 116.3633 | 7.538108 | 0.06654019
0.09799999 | 117.0691 | 7.586517 | 0.06703408
0.098 | 117.6586 | 7.624925 | 0.06741658
0.098 | 118.292 | 7.663333 | 0.06779986
0.09999999 | 118.8903 | 7.701742 | 0.06821047
0.1 | 119.4961 | 7.74015 | 0.06856641
0.1 | 120.0964 | 7.778559 | 0.06896336
0.102 | 120.7225 | 7.816967 | 0.0693457
0.102 | 121.3283 | 7.855375 | 0.06973496
0.102 | 121.9334 | 7.893784 | 0.07011273
0.104 | 122.5188 | 7.932192 | 0.07050968
0.104 | 123.1375 | 7.970601 | 0.07086685
0.104 | 123.7531 | 8.009009 | 0.07126257
0.106 | 124.3785 | 8.047417 | 0.07163853
0.106 | 124.9901 | 8.085826 | 0.07203548
0.106 | 125.61 | 8.124234 | 0.07240014
0.108 | 126.2436 | 8.162643 | 0.07278286
0.108 | 126.8786 | 8.201051 | 0.0731853
0.108 | 127.4999 | 8.239459 | 0.07356135
0.11 | 128.1029 | 8.277868 | 0.0739539
0.11 | 128.7332 | 8.316276 | 0.07432185
0.11 | 129.371 | 8.354685 | 0.07470133
0.1119975 | 130.0136 | 8.393093 | 0.07510162
0.112 | 130.6453 | 8.431502 | 0.07550191
0.1139784 | 131.3175 | 8.46991 | 0.07586052
0.114 | 131.9925 | 8.508318 | 0.07627806
0.114 | 132.6389 | 8.546727 | 0.07664771
0.114 | 133.2613 | 8.585135 | 0.07701012
0.116 | 133.889 | 8.623544 | 0.07742781
0.116 | 134.5259 | 8.661952 | 0.07780016
0.1160719 | 135.1897 | 8.70036 | 0.07816046
0.118 | 135.8466 | 8.738769 | 0.07857976
0.118 | 136.5044 | 8.777177 | 0.07893891
0.1199984 | 137.1585 | 8.815586 | 0.07931835
0.12 | 137.8302 | 8.853994 | 0.07970603
0.1204796 | 138.4855 | 8.892402 | 0.08008248
0.122 | 139.1221 | 8.930811 | 0.08045892
0.122 | 139.7781 | 8.969219 | 0.08085747
0.122 | 140.4401 | 9.007628 | 0.08124796
0.124 | 141.0886 | 9.046036 | 0.0816166
0.124 | 141.7236 | 9.084444 | 0.08198473
0.1259974 | 142.3573 | 9.122853 | 0.08239634
0.126 | 143.0641 | 9.161261 | 0.08277863
0.126 | 143.7612 | 9.19967 | 0.08315575
0.128 | 144.4069 | 9.238078 | 0.08353508
0.128 | 145.0586 | 9.276486 | 0.08392079
0.1289772 | 145.7169 | 9.314895 | 0.08431447
0.13 | 146.4067 | 9.353303 | 0.08469461
0.13 | 147.0986 | 9.391712 | 0.08509834
0.1319964 | 147.7942 | 9.43012 | 0.08549528
0.132 | 148.4875 | 9.468529 | 0.08584773
0.132 | 149.188 | 9.506937 | 0.08623362
0.134 | 149.8604 | 9.545345 | 0.08663391
0.134 | 150.5022 | 9.583754 | 0.08701339
0.134 | 151.1664 | 9.622162 | 0.08737693
0.136 | 151.8573 | 9.660571 | 0.08775417
0.136 | 152.5622 | 9.698979 | 0.08817093
0.136 | 153.2595 | 9.737387 | 0.08856788
0.138 | 153.9303 | 9.775796 | 0.08893196
0.138 | 154.6239 | 9.814204 | 0.08932029
0.1399973 | 155.3074 | 9.852613 | 0.08971176
0.14 | 155.986 | 9.891021 | 0.09009364
0.14 | 156.6517 | 9.929429 | 0.09044915
0.142 | 157.3355 | 9.967838 | 0.09084167
0.142 | 158.0388 | 10.00625 | 0.09122255
0.1429292 | 158.7369 | 10.04465 | 0.09160973
0.144 | 159.441 | 10.08306 | 0.09199579
0.144 | 160.1555 | 10.12147 | 0.09237191
0.1459999 | 160.8518 | 10.15988 | 0.09274835
0.146 | 161.5322 | 10.19829 | 0.09312831
0.146 | 162.2056 | 10.2367 | 0.09352143
0.148 | 162.9254 | 10.27511 | 0.09392849
0.148 | 163.6501 | 10.31351 | 0.09428746
0.15 | 164.3609 | 10.35192 | 0.09469555
0.15 | 165.0748 | 10.39033 | 0.09506806
0.15 | 165.7848 | 10.42874 | 0.09544709
0.152 | 166.4816 | 10.46715 | 0.09586196
0.152 | 167.1643 | 10.50556 | 0.09622929
0.152 | 167.8402 | 10.54396 | 0.09661437
0.154 | 168.5407 | 10.58237 | 0.09697517
0.154 | 169.2361 | 10.62078 | 0.09736886
0.1559997 | 169.9415 | 10.65919 | 0.09774493
0.156 | 170.654 | 10.6976 | 0.09815623
0.156 | 171.3826 | 10.73601 | 0.098525
0.158 | 172.0784 | 10.77441 | 0.09891357
0.158 | 172.7895 | 10.81282 | 0.09929002
0.16 | 173.4651 | 10.85123 | 0.09970494
0.16 | 174.1575 | 10.88964 | 0.1000832
0.16 | 174.8606 | 10.92805 | 0.1004435
0.162 | 175.5732 | 10.96646 | 0.1008365
0.162 | 176.2721 | 11.00486 | 0.1012028
0.1639975 | 176.9928 | 11.04327 | 0.1015892
0.164 | 177.7108 | 11.08168 | 0.1019862
0.164 | 178.4078 | 11.12009 | 0.1023621
0.1659994 | 179.0861 | 11.1585 | 0.1027448
0.166 | 179.7882 | 11.19691 | 0.1031355
0.166 | 180.5081 | 11.23532 | 0.1035216
0.168 | 181.2294 | 11.27372 | 0.1039218
0.168 | 181.9719 | 11.31213 | 0.1042897
0.17 | 182.7226 | 11.35054 | 0.1047017
0.17 | 183.4494 | 11.38895 | 0.1050771
0.17 | 184.1538 | 11.42736 | 0.1054708
0.172 | 184.8585 | 11.46577 | 0.1058406
0.172 | 185.5695 | 11.50417 | 0.1062406
0.174 | 186.3029 | 11.54258 | 0.1065997
0.174 | 187.0387 | 11.58099 | 0.1070041
0.174 | 187.7795 | 11.6194 | 0.107399
0.176 | 188.5109 | 11.65781 | 0.1077544
0.176 | 189.2506 | 11.69622 | 0.1081593
0.177998 | 189.9455 | 11.73462 | 0.1085181
0.178 | 190.6626 | 11.77303 | 0.1089184
0.178 | 191.4056 | 11.81144 | 0.1093012
0.18 | 192.1438 | 11.84985 | 0.1097187
0.18 | 192.8548 | 11.88826 | 0.1100742
0.1813309 | 193.5826 | 11.92667 | 0.1104506
0.182 | 194.3247 | 11.96508 | 0.1108475
0.182 | 195.0516 | 12.00348 | 0.111224
0.184 | 195.7624 | 12.04189 | 0.1116038
0.184 | 196.4706 | 12.0803 | 0.1120172
0.1859995 | 197.214 | 12.11871 | 0.1123761
0.186 | 197.957 | 12.15712 | 0.1127763
0.186 | 198.698 | 12.19553 | 0.1131467
0.188 | 199.4558 | 12.23393 | 0.1135312
0.188 | 200.2074 | 12.27234 | 0.1139152
0.19 | 200.9206 | 12.31075 | 0.1143155
0.19 | 201.6235 | 12.34916 | 0.1146743
0.1904856 | 202.3477 | 12.38757 | 0.11509
0.192 | 203.1063 | 12.42598 | 0.1154459
0.192 | 203.8729 | 12.46438 | 0.1158634
0.1939974 | 204.6612 | 12.50279 | 0.1162808
0.194 | 205.3931 | 12.5412 | 0.1166368
0.1959184 | 206.0583 | 12.57961 | 0.1170337
0.196 | 206.7225 | 12.61802 | 0.1173974
0.196 | 207.4126 | 12.65643 | 0.1177788
0.198 | 208.1401 | 12.69483 | 0.1181831
0.198 | 208.8832 | 12.73324 | 0.1185527
0.199997 | 209.6395 | 12.77165 | 0.118953
0.2 | 210.3675 | 12.81006 | 0.1193121
0.2 | 211.0978 | 12.84847 | 0.119709
0.2019988 | 211.8315 | 12.88688 | 0.120106
0.202 | 212.5731 | 12.92529 | 0.1204823
0.2039977 | 213.2883 | 12.96369 | 0.1208868
0.204 | 214.0084 | 13.0021 | 0.121239
0.204 | 214.733 | 13.04051 | 0.1216306
0.206 | 215.5001 | 13.07892 | 0.1220264
0.206 | 216.2663 | 13.11733 | 0.1224051
0.2079984 | 217.0055 | 13.15574 | 0.1227727
0.208 | 217.7241 | 13.19414 | 0.1231579
0.208 | 218.4312 | 13.23255 | 0.1235338
0.21 | 219.1566 | 13.27096 | 0.1239308
0.21 | 219.929 | 13.30937 | 0.1243086
0.212 | 220.6831 | 13.34778 | 0.1247248
0.212 | 221.4235 | 13.38619 | 0.1251138
0.2129173 | 222.1931 | 13.42459 | 0.1254776
0.214 | 222.9714 | 13.463 | 0.1258889
0.2142818 | 223.7172 | 13.50141 | 0.1262685
0.2159999 | 224.4244 | 13.53982 | 0.1266479
0.216 | 225.1675 | 13.57823 | 0.1270239
0.2179988 | 225.9368 | 13.61664 | 0.1274003
0.218 | 226.7129 | 13.65505 | 0.1277869
0.2186894 | 227.4923 | 13.69345 | 0.1281527
0.22 | 228.2377 | 13.73186 | 0.1285459
0.22 | 228.975 | 13.77027 | 0.1289461
0.222 | 229.6976 | 13.80868 | 0.1293231
0.222 | 230.4361 | 13.84709 | 0.1297055
0.2239984 | 231.1855 | 13.8855 | 0.1300872
0.224 | 231.9658 | 13.9239 | 0.1304647
0.224 | 232.7322 | 13.96231 | 0.130865
0.226 | 233.5204 | 14.00072 | 0.1312458
0.226 | 234.2781 | 14.03913 | 0.1316241
0.2279991 | 235.0321 | 14.07754 | 0.1320192
0.228 | 235.7903 | 14.11595 | 0.1323957
0.2288693 | 236.5413 | 14.15435 | 0.1328042
0.23 | 237.3149 | 14.19276 | 0.1331481
0.23 | 238.0794 | 14.23117 | 0.1335655
0.232 | 238.8884 | 14.26958 | 0.1339411
0.232 | 239.6556 | 14.30799 | 0.1343348
0.2339987 | 240.3754 | 14.3464 | 0.1347154
0.234 | 241.0957 | 14.3848 | 0.135061
0.2346415 | 241.8634 | 14.42321 | 0.1354603
0.236 | 242.6582 | 14.46162 | 0.1358648
0.236 | 243.4333 | 14.50003 | 0.1362412
0.238 | 244.1956 | 14.53844 | 0.1366176
0.238 | 244.9493 | 14.57685 | 0.1370146
0.2399983 | 245.6937 | 14.61526 | 0.1373906
0.24 | 246.426 | 14.65366 | 0.1377593
0.2419971 | 247.1683 | 14.69207 | 0.1381391
0.242 | 247.9594 | 14.73048 | 0.1385394
0.242 | 248.7593 | 14.76889 | 0.1388982
0.243999 | 249.5495 | 14.8073 | 0.1392873
0.244 | 250.3048 | 14.84571 | 0.1396661
0.2448213 | 251.068 | 14.88411 | 0.1400455
0.246 | 251.8159 | 14.92252 | 0.1404579
0.2461858 | 252.5727 | 14.96093 | 0.1408396
0.248 | 253.3406 | 14.99934 | 0.141217
0.248 | 254.1226 | 15.03775 | 0.1416125
0.25 | 254.9078 | 15.07616 | 0.1420095
0.25 | 255.6825 | 15.11456 | 0.1424064
0.2519974 | 256.4601 | 15.15297 | 0.1427685
0.252 | 257.234 | 15.19138 | 0.1431592
0.252 | 257.9682 | 15.22979 | 0.1435357
0.254 | 258.7211 | 15.2682 | 0.1439285
0.254 | 259.5118 | 15.30661 | 0.1443087
0.256 | 260.3117 | 15.34502 | 0.1446746
0.256 | 261.1192 | 15.38342 | 0.1450821
0.257997 | 261.9096 | 15.42183 | 0.1454547
0.258 | 262.6661 | 15.46024 | 0.1458549
0.2597266 | 263.4058 | 15.49865 | 0.1462314
0.26 | 264.1694 | 15.53706 | 0.1466139
0.2610911 | 264.9477 | 15.57547 | 0.1470048
0.262 | 265.7381 | 15.61387 | 0.1473731
0.262 | 266.4992 | 15.65228 | 0.1477572
0.264 | 267.2692 | 15.69069 | 0.1481337
0.264 | 268.0663 | 15.7291 | 0.1485101
0.2659991 | 268.8681 | 15.76751 | 0.1489071
0.266 | 269.6308 | 15.80592 | 0.149304
0.266 | 270.3928 | 15.84432 | 0.1496803
0.268 | 271.1761 | 15.88273 | 0.1500564
0.268 | 271.9678 | 15.92114 | 0.1504352
0.27 | 272.7902 | 15.95955 | 0.1508298
0.27 | 273.6289 | 15.99796 | 0.1512268
0.2719987 | 274.4211 | 16.03637 | 0.1516368
0.272 | 275.1837 | 16.07477 | 0.151989
0.2739975 | 275.9414 | 16.11318 | 0.1523827
0.274 | 276.7423 | 16.15159 | 0.1527698
0.274 | 277.5162 | 16.19 | 0.15317
0.276 | 278.2719 | 16.22841 | 0.1535292
0.276 | 279.0602 | 16.26682 | 0.1539086
0.278 | 279.8562 | 16.30523 | 0.1543199
0.278 | 280.6379 | 16.34363 | 0.1546753
0.28 | 281.4057 | 16.38204 | 0.1550681
0.28 | 282.1954 | 16.42045 | 0.1554487
0.2817685 | 283.0209 | 16.45886 | 0.1558066
0.282 | 283.8161 | 16.49727 | 0.1562274
0.282 | 284.6107 | 16.53568 | 0.1565981
0.284 | 285.4075 | 16.57408 | 0.1569745
0.2844976 | 286.1731 | 16.61249 | 0.1573766
0.286 | 286.9326 | 16.6509 | 0.1577498
0.286 | 287.7258 | 16.68931 | 0.1581239
0.2879992 | 288.5266 | 16.72772 | 0.158521
0.288 | 289.3147 | 16.76613 | 0.1588973
0.2889053 | 290.0798 | 16.80453 | 0.1592528
0.29 | 290.9018 | 16.84294 | 0.1596645
0.29 | 291.6817 | 16.88135 | 0.1600289
0.2919999 | 292.4377 | 16.91976 | 0.1604231
0.292 | 293.2346 | 16.95817 | 0.1608368
0.294 | 294.0679 | 16.99658 | 0.161217
0.294 | 294.9002 | 17.03498 | 0.1616037
0.2959976 | 295.7014 | 17.07339 | 0.1619768
0.296 | 296.4991 | 17.1118 | 0.1623873
0.2979964 | 297.2509 | 17.15021 | 0.1627227
0.298 | 298.0079 | 17.18862 | 0.1631607
0.298 | 298.7903 | 17.22703 | 0.1635223
0.3 | 299.5925 | 17.26544 | 0.1638926
0.3007674 | 300.3774 | 17.30384 | 0.1642942
0.302 | 301.1792 | 17.34225 | 0.1646702
0.302 | 301.9922 | 17.38066 | 0.1650625
0.304 | 302.7835 | 17.41907 | 0.1654409
0.304 | 303.5552 | 17.45748 | 0.1657997
0.305175 | 304.3365 | 17.49589 | 0.1662
0.306 | 305.1284 | 17.53429 | 0.1666003
0.3079973 | 305.9187 | 17.5727 | 0.1669856
0.308 | 306.7206 | 17.61111 | 0.1673594
0.308 | 307.5149 | 17.64952 | 0.1677186
0.31 | 308.3018 | 17.68793 | 0.1681146
0.31 | 309.0961 | 17.72634 | 0.1684906
0.312 | 309.8871 | 17.76474 | 0.168867
0.312 | 310.6922 | 17.80315 | 0.169278
0.314 | 311.5043 | 17.84156 | 0.1696641
0.314 | 312.3095 | 17.87997 | 0.1700374
0.3159994 | 313.1074 | 17.91838 | 0.1704167
0.316 | 313.9089 | 17.95679 | 0.1708104
0.3170372 | 314.7204 | 17.9952 | 0.1711867
0.318 | 315.542 | 18.0336 | 0.1716045
0.318 | 316.3616 | 18.07201 | 0.1719642
0.32 | 317.1654 | 18.11042 | 0.1723571
0.3217626 | 317.9864 | 18.14883 | 0.1727541
0.322 | 318.7997 | 18.18724 | 0.1731154
0.322 | 319.5938 | 18.22565 | 0.1735065
0.324 | 320.3604 | 18.26405 | 0.1738744
0.324 | 321.1298 | 18.30246 | 0.1742747
0.3259967 | 321.9365 | 18.34087 | 0.1746354
0.326 | 322.7428 | 18.37928 | 0.1750338
0.326 | 323.5541 | 18.41769 | 0.1754245
0.328 | 324.3176 | 18.4561 | 0.1758057
0.328 | 325.095 | 18.4945 | 0.1761499
0.33 | 325.8753 | 18.53291 | 0.1765521
0.33 | 326.7074 | 18.57132 | 0.1769524
0.332 | 327.5415 | 18.60973 | 0.1773315
0.332 | 328.36 | 18.64814 | 0.177708
0.3339987 | 329.1628 | 18.68655 | 0.1780978
0.334 | 329.9865 | 18.72495 | 0.1784811
0.3359976 | 330.7802 | 18.76336 | 0.1788778
0.336 | 331.5769 | 18.80177 | 0.1792374
0.3379964 | 332.3556 | 18.84018 | 0.1796307
0.338 | 333.1589 | 18.87859 | 0.1800277
0.3393969 | 333.9908 | 18.917 | 0.1804041
0.34 | 334.8193 | 18.95541 | 0.1807897
0.3407614 | 335.6338 | 18.99381 | 0.1811978
0.342 | 336.4448 | 19.03222 | 0.181558
0.3421259 | 337.2285 | 19.07063 | 0.1819696
0.344 | 338.0047 | 19.10904 | 0.1823269
0.344 | 338.7804 | 19.14745 | 0.1827082
0.346 | 339.5886 | 19.18586 | 0.1831
0.346 | 340.4152 | 19.22426 | 0.1834883
0.348 | 341.24 | 19.26267 | 0.1838677
0.348 | 342.0289 | 19.30108 | 0.1842474
0.3498944 | 342.7992 | 19.33949 | 0.1846072
0.35 | 343.581 | 19.3779 | 0.185002
0.35 | 344.3801 | 19.41631 | 0.185399
0.352 | 345.1938 | 19.45471 | 0.1857547
0.3526235 | 346.0028 | 19.49312 | 0.1861724
0.354 | 346.8551 | 19.53153 | 0.186531
0.354 | 347.6719 | 19.56994 | 0.1869459
0.356 | 348.448 | 19.60835 | 0.1873218
0.356 | 349.2161 | 19.64676 | 0.1877048
0.358 | 350.0245 | 19.68517 | 0.1880951
0.358 | 350.8397 | 19.72357 | 0.1884789
0.36 | 351.6639 | 19.76198 | 0.1888644
0.36 | 352.4737 | 19.80039 | 0.1892442
0.3619996 | 353.2898 | 19.8388 | 0.1896235
0.362 | 354.0743 | 19.87721 | 0.1900179
0.3639984 | 354.8623 | 19.91562 | 0.1903943
0.364 | 355.7038 | 19.95402 | 0.1907706
0.3659972 | 356.531 | 19.99243 | 0.1911676
0.366 | 357.3408 | 20.03084 | 0.1915454
0.366 | 358.1096 | 20.06925 | 0.1919201
0.368 | 358.9019 | 20.10766 | 0.1922966
0.369211 | 359.6903 | 20.14607 | 0.1926727
0.37 | 360.485 | 20.18447 | 0.1930698
0.3705755 | 361.2991 | 20.22288 | 0.1934605
0.372 | 362.1231 | 20.26129 | 0.1938429
0.372 | 362.9453 | 20.2997 | 0.1942392
0.374 | 363.7688 | 20.33811 | 0.1945788
0.374 | 364.5859 | 20.37652 | 0.1949924
0.376 | 365.3716 | 20.41492 | 0.1953687
0.376 | 366.1444 | 20.45333 | 0.195752
0.378 | 366.955 | 20.49174 | 0.1961384
0.378 | 367.7528 | 20.53015 | 0.1965185
0.38 | 368.5829 | 20.56856 | 0.1968946
0.38 | 369.3817 | 20.60697 | 0.1973124
0.382 | 370.2085 | 20.64538 | 0.1976679
0.382 | 370.9972 | 20.68378 | 0.1980649
0.384 | 371.8142 | 20.72219 | 0.1984248
0.384 | 372.6429 | 20.7606 | 0.1988173
0.3859996 | 373.441 | 20.79901 | 0.1992537
0.386 | 374.2469 | 20.83742 | 0.1996059
0.3879985 | 375.0285 | 20.87583 | 0.1999876
0.388 | 375.8247 | 20.91423 | 0.2003759
0.3899973 | 376.5746 | 20.95264 | 0.2007044
0.39 | 377.3305 | 20.99105 | 0.201096
0.3919998 | 378.1403 | 21.02946 | 0.2014929
0.392 | 378.9661 | 21.06787 | 0.2018855
0.393253 | 379.7638 | 21.10628 | 0.2022868
0.394 | 380.5142 | 21.14468 | 0.2026534
0.396 | 381.303 | 21.18309 | 0.2030187
0.396 | 382.1085 | 21.2215 | 0.2033951
0.3979784 | 382.9055 | 21.25991 | 0.2038126
0.398 | 383.6924 | 21.29832 | 0.2041891
0.3999988 | 384.4551 | 21.33673 | 0.2045652
0.4 | 385.2156 | 21.37514 | 0.2049309
0.4019976 | 385.9933 | 21.41354 | 0.2052973
0.402 | 386.7312 | 21.45195 | 0.2056943
0.404 | 387.434 | 21.49036 | 0.2060908
0.404 | 388.1831 | 21.52877 | 0.2064673
0.405999 | 388.9431 | 21.56718 | 0.206879
0.406 | 389.7356 | 21.60559 | 0.2072521
0.4079978 | 390.5194 | 21.64399 | 0.2076581
0.408 | 391.3024 | 21.6824 | 0.208019
0.41 | 392.0791 | 21.72081 | 0.208411
0.41 | 392.8497 | 21.75922 | 0.208808
0.412 | 393.5998 | 21.79763 | 0.2091791
0.412 | 394.3373 | 21.83604 | 0.2095563
0.414 | 395.0851 | 21.87444 | 0.2099368
0.4145695 | 395.8172 | 21.91285 | 0.2103128
0.416 | 396.5691 | 21.95126 | 0.2106867
0.416 | 397.3578 | 21.98967 | 0.2110862
0.418 | 398.1431 | 22.02808 | 0.2114626
0.419295 | 398.8816 | 22.06649 | 0.2118729
0.42 | 399.5935 | 22.10489 | 0.2122358
0.4206595 | 400.3199 | 22.1433 | 0.2126261
0.422 | 401.0705 | 22.18171 | 0.2130125
0.424 | 401.809 | 22.22012 | 0.2133651
0.424 | 402.5181 | 22.25853 | 0.2137618
0.426 | 403.2483 | 22.29694 | 0.2141173
0.4270671 | 404 | 22.33535 | 0.2145238
0.428 | 404.7213 | 22.37375 | 0.2149112
0.4299971 | 405.4204 | 22.41216 | 0.2152831
0.4301139 | 406.1326 | 22.45057 | 0.2156834
0.432 | 406.8632 | 22.48898 | 0.2160795
0.432 | 407.5646 | 22.52739 | 0.2164273
0.434 | 408.3143 | 22.5658 | 0.2168135
0.436 | 409.0537 | 22.6042 | 0.217219
0.436 | 409.7594 | 22.64261 | 0.2176074
0.438 | 410.428 | 22.68102 | 0.2179837
0.4398825 | 411.1154 | 22.71943 | 0.2183807
0.44 | 411.7983 | 22.75784 | 0.2187407
0.442 | 412.4742 | 22.79625 | 0.2191409
0.4429292 | 413.1495 | 22.83465 | 0.2195206
0.444 | 413.7929 | 22.87306 | 0.2199066
0.446 | 414.4614 | 22.91147 | 0.2202825
0.446 | 415.1485 | 22.94988 | 0.2206592
0.448 | 415.8203 | 22.98829 | 0.2210559
0.4493369 | 416.4391 | 23.0267 | 0.2214391
0.45 | 417.0414 | 23.06511 | 0.2217981
0.452 | 417.6649 | 23.10351 | 0.2221848
0.454 | 418.312 | 23.14192 | 0.2225485
0.454 | 418.9461 | 23.18033 | 0.2229589
0.456 | 419.593 | 23.21874 | 0.2233731
0.4574268 | 420.2519 | 23.25715 | 0.2237462
0.458 | 420.8689 | 23.29556 | 0.2241285
0.46 | 421.4574 | 23.33396 | 0.2245126
0.462 | 422.1551 | 23.38237 | 0.2249844
0.464 | 422.8576 | 23.43078 | 0.2254639
0.4658345 | 423.4552 | 23.46919 | 0.2258403
0.466 | 424.0912 | 23.5076 | 0.2262323
0.468 | 424.6846 | 23.54601 | 0.2266424
0.469998 | 425.3782 | 23.59441 | 0.2271022
0.4705635 | 425.963 | 23.63282 | 0.2274959
0.472 | 426.5514 | 23.67123 | 0.227905
0.474 | 427.1426 | 23.70964 | 0.228284
0.476 | 428.0747 | 23.7761 | 0.2289503
0.478 | 428.8566 | 23.83291 | 0.2295108
0.4809729 | 429.7463 | 23.89973 | 0.2301768
0.484 | 430.6398 | 23.96655 | 0.230836
0.486 | 431.2944 | 24.01168 | 0.231285
0.488018 | 432.2037 | 24.08018 | 0.2319689
0.4916997 | 433.1772 | 24.157 | 0.2327249
0.494 | 434.0776 | 24.23381 | 0.2335157
0.4979983 | 435.0091 | 24.31063 | 0.2342694
0.5019977 | 435.8956 | 24.38745 | 0.2350336
0.5044264 | 436.7811 | 24.46426 | 0.2357895
0.508 | 437.7154 | 24.54108 | 0.2365867
0.5117898 | 438.5726 | 24.6179 | 0.2373429
0.5154688 | 439.3747 | 24.69471 | 0.2381191
0.519151 | 440.1851 | 24.77153 | 0.2389164
0.522 | 440.9387 | 24.84835 | 0.2396516
0.5259973 | 441.6942 | 24.92517 | 0.2404181
0.5281982 | 442.4269 | 25.00198 | 0.2411656
0.532 | 443.1734 | 25.0788 | 0.2419398
0.5359992 | 443.8346 | 25.15562 | 0.2427326
0.5399986 | 444.4634 | 25.23243 | 0.2434776
0.543998 | 445.0971 | 25.30925 | 0.2442586
0.5466066 | 445.7314 | 25.38607 | 0.2450401
0.5502883 | 446.3942 | 25.46288 | 0.2458021
0.5559664 | 447.0146 | 25.5397 | 0.2465785
0.558 | 447.5703 | 25.61652 | 0.2473515
0.5639988 | 448.2445 | 25.71333 | 0.2483109
0.567015 | 448.8696 | 25.79523 | 0.2491159
0.572 | 449.5204 | 25.88697 | 0.2500228
0.578 | 450.1909 | 25.99568 | 0.2511219
0.5839965 | 450.8856 | 26.1109 | 0.2522543
0.5897386 | 451.6178 | 26.22613 | 0.2534274
0.5954234 | 452.3421 | 26.34135 | 0.2545951
0.6011031 | 452.9459 | 26.44553 | 0.2556418
0.6067868 | 453.5686 | 26.5518 | 0.2566956
0.6124685 | 454.2336 | 26.66703 | 0.2578418
0.6199966 | 454.8469 | 26.79225 | 0.2590883
0.6258318 | 455.4878 | 26.90748 | 0.260279
0.6315135 | 456.1665 | 27.0227 | 0.2615286
0.639193 | 456.9218 | 27.13793 | 0.2628316
0.6428769 | 457.602 | 27.21877 | 0.2637849
0.6485575 | 458.2728 | 27.29559 | 0.2647377
0.6542366 | 458.8523 | 27.3736 | 0.2657021
0.6599219 | 459.511 | 27.45922 | 0.2668071
0.6655999 | 460.1754 | 27.53604 | 0.2678026
0.6699987 | 460.8538 | 27.61285 | 0.2688305
0.6749669 | 461.5046 | 27.68967 | 0.2698621
0.6819975 | 462.1653 | 27.76649 | 0.270977
0.6863303 | 462.827 | 27.8433 | 0.2720745
0.692012 | 463.5397 | 27.92012 | 0.2732272
0.6979994 | 464.2968 | 27.99694 | 0.2744008
0.7053729 | 465.04 | 28.07375 | 0.2756028
0.712 | 465.771 | 28.15057 | 0.2768421
0.7187374 | 466.468 | 28.22739 | 0.2780868
0.7259971 | 467.142 | 28.3042 | 0.2793479
0.7321021 | 467.7669 | 28.38102 | 0.2806435
0.7397805 | 468.454 | 28.45784 | 0.2819732
0.7474618 | 469.2332 | 28.53465 | 0.2833075
0.7551435 | 469.9728 | 28.61147 | 0.2847136
0.7628252 | 470.6255 | 28.68829 | 0.2861423
0.7705078 | 471.3113 | 28.76511 | 0.2875685
0.7781886 | 471.9587 | 28.84192 | 0.2890126
0.7877409 | 472.634 | 28.91874 | 0.2904818
0.795551 | 473.2722 | 28.99556 | 0.2919744
0.8052336 | 473.9508 | 29.08237 | 0.293739
0.8138344 | 474.7002 | 29.15919 | 0.2953058
0.823199 | 475.3646 | 29.23601 | 0.2968796
0.8305635 | 476.0118 | 29.31282 | 0.2984872
0.839964 | 476.745 | 29.38964 | 0.3001312
0.849645 | 477.3889 | 29.46646 | 0.3017984
0.8613237 | 478.0233 | 29.55327 | 0.3037069
0.8720107 | 478.6725 | 29.63514 | 0.3055576
0.8826883 | 479.3138 | 29.72691 | 0.3076064
0.8947397 | 480.0003 | 29.81372 | 0.3096085
0.9060433 | 480.6601 | 29.89054 | 0.3114377
0.9157316 | 481.2862 | 29.96736 | 0.3132815
0.9254174 | 481.8889 | 30.04417 | 0.3151462
0.9370958 | 482.4653 | 30.12099 | 0.3169989
0.9475586 | 483.105 | 30.19781 | 0.318903
0.9589196 | 483.7517 | 30.27462 | 0.3208671
0.9702815 | 484.3577 | 30.35216 | 0.3228911
0.9876476 | 485.0882 | 30.46739 | 0.325827
1.003006 | 485.7894 | 30.56508 | 0.3283666
1.015184 | 486.4013 | 30.64189 | 0.330464
1.02687 | 487.0038 | 30.71871 | 0.3325749
1.039654 | 487.6014 | 30.79829 | 0.3347568
1.052464 | 488.2121 | 30.88234 | 0.3370784
1.065825 | 488.8562 | 30.95916 | 0.3392445
1.079188 | 489.498 | 31.03598 | 0.3414878
1.096556 | 490.1617 | 31.13919 | 0.3444541
1.11496 | 490.9043 | 31.24961 | 0.3476499
1.129279 | 491.5584 | 31.32643 | 0.3499832
1.146962 | 492.2127 | 31.42486 | 0.3529523
1.16801 | 492.9605 | 31.54006 | 0.3564684
1.183369 | 493.6257 | 31.62688 | 0.3591811
1.202101 | 494.2788 | 31.72054 | 0.3621264
1.222099 | 494.9999 | 31.83051 | 0.3656085
1.240194 | 495.6591 | 31.92099 | 0.3685792
1.263234 | 496.3609 | 32.03622 | 0.3723619
1.28619 | 497.0318 | 32.15096 | 0.3761575
1.303547 | 497.7067 | 32.23778 | 0.3791491
1.329829 | 498.3536 | 32.36189 | 0.3833591
1.347417 | 498.9408 | 32.45141 | 0.3864472
1.364463 | 499.569 | 32.53234 | 0.389312
1.389511 | 500.2032 | 32.64757 | 0.3933714
1.414557 | 500.9196 | 32.76279 | 0.3975785
1.443322 | 501.6002 | 32.88736 | 0.4021345
1.469092 | 502.2651 | 33.0055 | 0.4064986
1.492145 | 502.8947 | 33.10462 | 0.4102498
1.519819 | 503.5994 | 33.22913 | 0.415002
1.54778 | 504.2529 | 33.34892 | 0.4196299
1.57854 | 504.9111 | 33.47276 | 0.4244221
1.601832 | 505.5607 | 33.56937 | 0.4283133
1.628918 | 506.1746 | 33.68459 | 0.4328941
1.662602 | 506.8544 | 33.81643 | 0.438293
1.697996 | 507.5092 | 33.95505 | 0.4439773
1.726732 | 508.1727 | 34.07027 | 0.4488144
1.757449 | 508.8379 | 34.1855 | 0.4537498
1.79228 | 509.4079 | 34.32096 | 0.4595516
1.824917 | 510.0638 | 34.44595 | 0.4650361
1.861632 | 510.729 | 34.58117 | 0.4709445
1.899646 | 511.4291 | 34.71733 | 0.4770383
1.935869 | 512.0557 | 34.85162 | 0.4831028
1.976278 | 512.7671 | 34.99685 | 0.4897836
2.014958 | 513.345 | 35.13345 | 0.4961106
2.051457 | 513.9616 | 35.2582 | 0.5019846
2.087995 | 514.5843 | 35.38252 | 0.5078913
2.128271 | 515.2122 | 35.51958 | 0.5145036
2.168319 | 515.7916 | 35.65297 | 0.521009
2.212176 | 516.3947 | 35.7982 | 0.5281517
2.259132 | 517.0171 | 35.95342 | 0.5358312
2.297454 | 517.6556 | 36.0782 | 0.542184
2.343128 | 518.2506 | 36.22183 | 0.5495685
2.393084 | 518.8525 | 36.3791 | 0.5576548
2.436765 | 519.4281 | 36.51432 | 0.5647496
2.491178 | 520.0518 | 36.67955 | 0.5734996
2.533889 | 520.708 | 36.80637 | 0.5804197
2.597982 | 521.2663 | 37 | 0.5909337
2.638391 | 521.8582 | 37.11523 | 0.5973429
2.683527 | 522.4996 | 37.24727 | 0.6047081
2.749218 | 523.175 | 37.43568 | 0.615324
2.795067 | 523.7925 | 37.56453 | 0.6227473
2.865251 | 524.398 | 37.75817 | 0.634013
2.933167 | 525.0202 | 37.94315 | 0.6448405
3.000399 | 525.6466 | 38.12544 | 0.6556895
3.07433 | 526.2596 | 38.32087 | 0.6674159
3.135935 | 526.9292 | 38.4827 | 0.6773818
3.204894 | 527.5609 | 38.66225 | 0.6884536
3.270484 | 528.1729 | 38.82997 | 0.6989733
3.339964 | 528.8304 | 39.0045 | 0.7100385
3.44246 | 529.4234 | 39.25655 | 0.7261669
3.520975 | 530.0267 | 39.44859 | 0.7387507
3.587474 | 530.6087 | 39.61063 | 0.7494664
3.676329 | 531.1917 | 39.8236 | 0.7636572
3.736467 | 531.7712 | 39.96471 | 0.7732734
3.842145 | 532.414 | 40.20541 | 0.7897539
3.943469 | 532.9946 | 40.4388 | 0.8060933
4.042694 | 533.5889 | 40.66267 | 0.8218296
4.130924 | 534.1535 | 40.85577 | 0.835646
4.242912 | 534.7726 | 41.09985 | 0.8533586
4.355587 | 535.3247 | 41.34393 | 0.8713067
4.470642 | 535.9251 | 41.58802 | 0.8895119
4.60271 | 536.4748 | 41.86147 | 0.9101408
4.741363 | 537.0257 | 42.14619 | 0.9320629
4.870248 | 537.5369 | 42.40514 | 0.952299
4.997556 | 538.064 | 42.65805 | 0.9724637
5.159828 | 538.5377 | 42.97691 | 0.998134
5.302338 | 539.0218 | 43.25027 | 1.020519
5.499553 | 539.448 | 43.62661 | 1.051742
5.70314 | 539.5852 | 44.01069 | 1.083679
5.890868 | 539.7963 | 44.36477 | 1.113276
6.09459 | 539.8515 | 44.74886 | 1.145321
6.301184 | 539.8413 | 45.13294 | 1.177331
6.506577 | 539.7724 | 45.51703 | 1.209327
6.707979 | 539.6419 | 45.89111 | 1.240411
6.892447 | 539.3507 | 46.23712 | 1.26922
7.098805 | 539.2793 | 46.61928 | 1.3012
7.248666 | 538.8383 | 46.89535 | 1.324165
7.417609 | 538.5124 | 47.20745 | 1.350154
7.627009 | 538.1362 | 47.59153 | 1.382178
7.776417 | 537.677 | 47.86562 | 1.404932
7.969866 | 537.2582 | 48.21976 | 1.434529
8.107399 | 536.7702 | 48.47514 | 1.455776
8.259043 | 536.2506 | 48.75072 | 1.478819
8.401083 | 535.6828 | 49.01195 | 1.500519
8.545442 | 535.1498 | 49.27604 | 1.522611
8.681632 | 534.5393 | 49.52408 | 1.543231
8.825075 | 533.9455 | 49.7821 | 1.564743
8.934711 | 533.3299 | 49.98414 | 1.581485
9.059908 | 532.6867 | 50.20895 | 1.600239
9.172054 | 532.0757 | 50.41387 | 1.617358
9.268691 | 531.4823 | 50.59054 | 1.631973
9.376355 | 530.8666 | 50.78477 | 1.648282
9.465379 | 530.281 | 50.94261 | 1.661479
9.555674 | 529.6956 | 51.10568 | 1.675045
9.647509 | 529.0702 | 51.26844 | 1.688632
9.739389 | 528.4312 | 51.43438 | 1.702384
9.837893 | 527.7909 | 51.60802 | 1.716892
9.92297 | 527.1763 | 51.76165 | 1.729683
9.99889 | 526.4783 | 51.89529 | 1.740732
10.08338 | 525.8617 | 52.04892 | 1.753594
10.1739 | 525.1942 | 52.21255 | 1.767174
10.24047 | 524.5322 | 52.32964 | 1.776965
10.33391 | 523.8802 | 52.49486 | 1.7908
10.41138 | 523.2019 | 52.63345 | 1.802272
10.48682 | 522.5223 | 52.76532 | 1.813399
10.55027 | 521.9083 | 52.88054 | 1.822976
10.61972 | 521.1882 | 53.00577 | 1.83334
10.70077 | 520.5264 | 53.14799 | 1.845244
10.75247 | 519.8576 | 53.24081 | 1.852921
10.82238 | 519.2818 | 53.36526 | 1.863341
10.88999 | 518.57 | 53.48667 | 1.873412
10.95511 | 517.9138 | 53.60189 | 1.883059
11.01425 | 517.2745 | 53.70712 | 1.891736
11.09139 | 516.6386 | 53.84234 | 1.903106
11.13584 | 516.0312 | 53.92171 | 1.909599
11.19881 | 515.3997 | 54.03279 | 1.91885
11.25679 | 514.7241 | 54.13802 | 1.927636
11.32307 | 514.0312 | 54.25216 | 1.937137
11.37738 | 513.3614 | 54.34898 | 1.945263
11.43621 | 512.7477 | 54.45369 | 1.953989
11.49829 | 512.0667 | 54.56261 | 1.963077
11.55553 | 511.4032 | 54.66414 | 1.971516
11.61973 | 510.7389 | 54.77625 | 1.980945
11.66443 | 510.1152 | 54.85459 | 1.987453
11.72988 | 509.3881 | 54.96982 | 1.997112
11.77233 | 508.721 | 55.0467 | 2.003411
11.82615 | 508.1219 | 55.14027 | 2.011251
11.87619 | 507.5061 | 55.23033 | 2.018805
11.92642 | 506.8663 | 55.32072 | 2.026298
11.98717 | 506.165 | 55.42595 | 2.035084
12.04046 | 505.4862 | 55.52078 | 2.042896
12.08456 | 504.8938 | 55.5976 | 2.049369
12.1332 | 504.2762 | 55.68441 | 2.056595
12.18609 | 503.6406 | 55.77685 | 2.064245
12.23681 | 502.9858 | 55.86805 | 2.071871
12.2809 | 502.3398 | 55.94486 | 2.078206
12.32483 | 501.7396 | 56.02168 | 2.084641
12.38479 | 501.0265 | 56.12775 | 2.09351
12.43978 | 500.3413 | 56.22297 | 2.101421
12.49005 | 499.6449 | 56.31213 | 2.108859
12.53337 | 498.9579 | 56.38895 | 2.115237
12.58944 | 498.2981 | 56.48577 | 2.123308
12.63953 | 497.6009 | 56.57258 | 2.130642
12.68162 | 496.8757 | 56.6494 | 2.136893
12.74372 | 496.1646 | 56.75622 | 2.145877
12.78782 | 495.498 | 56.83303 | 2.152346
12.8319 | 494.8855 | 56.90985 | 2.158779
12.87466 | 494.2912 | 56.98667 | 2.16513
12.91807 | 493.5835 | 57.06348 | 2.17148
12.97423 | 492.8612 | 57.16045 | 2.179625
13.02254 | 492.196 | 57.24712 | 2.186888
13.06635 | 491.4139 | 57.32393 | 2.193169
13.12245 | 490.6789 | 57.42075 | 2.201311
13.16653 | 490.0162 | 57.49757 | 2.207698
13.21061 | 489.3872 | 57.57438 | 2.214105
13.2547 | 488.7213 | 57.6512 | 2.220453
13.29699 | 488.0038 | 57.72802 | 2.226867
13.34534 | 487.3167 | 57.81225 | 2.233869
13.39698 | 486.637 | 57.90165 | 2.24139
13.44108 | 485.8148 | 57.97847 | 2.247677
13.48515 | 485.1677 | 58.05529 | 2.2541
13.52924 | 484.5085 | 58.1321 | 2.260527
13.57145 | 483.8342 | 58.20892 | 2.266811
13.62186 | 483.1544 | 58.29574 | 2.274137
13.66626 | 482.389 | 58.37255 | 2.280588
13.71067 | 481.6237 | 58.44937 | 2.286886
13.7537 | 481.0483 | 58.52619 | 2.293347
13.79948 | 480.3605 | 58.603 | 2.299811
13.84191 | 479.5514 | 58.67982 | 2.306057
13.89129 | 478.9112 | 58.76495 | 2.313226
13.93805 | 478.2444 | 58.84345 | 2.319896
13.98015 | 477.4717 | 58.92027 | 2.326259
14.02554 | 476.8068 | 58.99709 | 2.332661
14.06834 | 475.9535 | 59.0739 | 2.33912
14.11241 | 475.1909 | 59.15072 | 2.345405
14.15675 | 474.5148 | 59.22754 | 2.351861
14.2006 | 473.7272 | 59.30435 | 2.358285
14.24469 | 473.0121 | 59.38117 | 2.364627
14.28799 | 472.4305 | 59.45799 | 2.371067
14.3324 | 471.6637 | 59.5348 | 2.377479
14.37497 | 470.8541 | 59.61162 | 2.383868
14.42105 | 470.0978 | 59.68844 | 2.390274
14.46361 | 469.3096 | 59.76526 | 2.396639
14.50802 | 468.4573 | 59.84207 | 2.403035
14.55244 | 467.7625 | 59.91889 | 2.409465
14.59542 | 466.9815 | 59.99571 | 2.415812
14.63926 | 466.2047 | 60.07252 | 2.422187
14.68358 | 465.477 | 60.14934 | 2.428571
14.72607 | 464.671 | 60.22616 | 2.434995
14.77177 | 463.9256 | 60.30297 | 2.44142
14.81587 | 463.163 | 60.37979 | 2.447853
14.85996 | 462.3195 | 60.45661 | 2.454201
14.90405 | 461.6235 | 60.53342 | 2.46064
14.94812 | 460.8599 | 60.61024 | 2.467053
14.99251 | 459.9491 | 60.68706 | 2.473391
15.03631 | 459.2025 | 60.76387 | 2.479804
15.08133 | 458.4536 | 60.84069 | 2.486277
15.12573 | 457.5015 | 60.91751 | 2.492688
15.17058 | 456.6866 | 60.99432 | 2.499149
15.21468 | 455.9464 | 61.07114 | 2.505516
15.25877 | 455.0904 | 61.14796 | 2.511809
15.30285 | 454.3651 | 61.22477 | 2.518315
15.34694 | 453.5631 | 61.30159 | 2.524748
15.39103 | 452.613 | 61.37841 | 2.531042
15.43513 | 451.8047 | 61.45523 | 2.537523
15.4812 | 450.9753 | 61.53204 | 2.543955
15.5253 | 450.1144 | 61.60886 | 2.550246
15.56939 | 449.2884 | 61.68568 | 2.556707
15.61349 | 448.3933 | 61.76249 | 2.563125
15.65757 | 447.5333 | 61.83931 | 2.569412
15.70106 | 446.7393 | 61.91613 | 2.575883
15.74545 | 445.8139 | 61.99294 | 2.582309
15.78786 | 444.9482 | 62.06976 | 2.588621
15.83394 | 444.1614 | 62.14658 | 2.595034
15.87669 | 443.3216 | 62.22339 | 2.601497
15.9211 | 442.4069 | 62.30021 | 2.60779
15.9662 | 441.54 | 62.37703 | 2.614239
16.01029 | 440.5366 | 62.45384 | 2.620697
16.05438 | 439.6083 | 62.53066 | 2.62706
16.09848 | 438.8364 | 62.60748 | 2.633453
16.13828 | 437.9684 | 62.67715 | 2.639322
16.17467 | 437.1181 | 62.74111 | 2.644534
16.21995 | 436.3576 | 62.81793 | 2.650999
16.26484 | 435.4805 | 62.89474 | 2.657478
16.30893 | 434.4434 | 62.97156 | 2.66385
16.35501 | 433.5583 | 63.04838 | 2.670263
16.39911 | 432.601 | 63.1252 | 2.676692
16.4372 | 431.7291 | 63.19201 | 2.682152
16.48129 | 430.8126 | 63.26883 | 2.688631
16.52738 | 429.8523 | 63.34565 | 2.695087
16.55347 | 429.1802 | 63.39246 | 2.69893
16.59955 | 428.2612 | 63.46928 | 2.705369
16.64204 | 427.3952 | 63.5461 | 2.711779
16.68773 | 426.3923 | 63.62291 | 2.718093
16.72891 | 425.4842 | 63.69486 | 2.724147
16.77126 | 424.5865 | 63.76655 | 2.730115
16.80299 | 423.8136 | 63.82168 | 2.734649
16.83609 | 423.0254 | 63.88018 | 2.739511
16.88219 | 422.1503 | 63.957 | 2.745949
16.92029 | 421.2575 | 64.02381 | 2.751592
16.95836 | 420.3325 | 64.09063 | 2.757016
17.00147 | 419.3636 | 64.16372 | 2.763119
17.04096 | 418.4492 | 64.23426 | 2.769062
17.07464 | 417.6701 | 64.29108 | 2.773691
17.11874 | 416.7376 | 64.3679 | 2.780159
17.1584 | 415.8358 | 64.43736 | 2.785961
17.19344 | 415.0229 | 64.49577 | 2.790851
17.22299 | 414.2978 | 64.54835 | 2.795157
17.2676 | 413.3132 | 64.62517 | 2.80159
17.30717 | 412.427 | 64.69198 | 2.807233
17.33563 | 411.6987 | 64.7394 | 2.811133
17.36736 | 410.9309 | 64.79562 | 2.815777
17.41221 | 409.9948 | 64.87243 | 2.822194
17.44875 | 409.1525 | 64.93462 | 2.827512
17.4718 | 408.5537 | 64.97303 | 2.830615
17.49371 | 407.9652 | 65.01288 | 2.833984
17.5339 | 407.0566 | 65.07985 | 2.839569
17.56095 | 406.3603 | 65.12826 | 2.84363
17.58398 | 405.7751 | 65.16667 | 2.84684
17.61007 | 405.1203 | 65.21015 | 2.850354
17.65417 | 404.123 | 65.28697 | 2.85684
17.68227 | 403.4707 | 65.33378 | 2.860719
17.70823 | 402.7958 | 65.3803 | 2.864643
17.7312 | 402.2107 | 65.41871 | 2.867779
17.75652 | 401.5319 | 65.46423 | 2.871533
17.78461 | 400.8655 | 65.51105 | 2.875503
17.82471 | 399.9754 | 65.57787 | 2.881082
17.8494 | 399.3354 | 65.62234 | 2.884772
17.87273 | 398.7581 | 65.6615 | 2.887977
17.90547 | 397.9544 | 65.71916 | 2.892847
17.92852 | 397.3513 | 65.75757 | 2.896031
17.95158 | 396.7658 | 65.79598 | 2.899225
17.97862 | 396.068 | 65.84438 | 2.903262
18.00167 | 395.4682 | 65.88279 | 2.906359
18.02896 | 394.7601 | 65.9312 | 2.910424
18.05782 | 394.0623 | 65.97961 | 2.914504
18.0868 | 393.3478 | 66.02802 | 2.918569
18.10985 | 392.7492 | 66.06643 | 2.921759
18.13089 | 392.1161 | 66.10483 | 2.924857
18.16187 | 391.3597 | 66.15649 | 2.929189
18.19465 | 390.5704 | 66.21165 | 2.933751
18.21602 | 389.9864 | 66.25006 | 2.936988
18.23907 | 389.3683 | 66.28847 | 2.940247
18.26012 | 388.746 | 66.32688 | 2.943353
18.30432 | 387.7336 | 66.40057 | 2.949548
18.33545 | 386.982 | 66.45369 | 2.95393
18.36325 | 386.2806 | 66.5021 | 2.958061
18.3863 | 385.6579 | 66.54051 | 2.961233
18.40911 | 385.016 | 66.57892 | 2.964366
18.43039 | 384.4275 | 66.61733 | 2.967629
18.45342 | 383.8322 | 66.65574 | 2.97083
18.47647 | 383.2244 | 66.69414 | 2.974038
18.49802 | 382.5969 | 66.73255 | 2.977281
18.52057 | 381.9329 | 66.77096 | 2.98041
18.54174 | 381.3281 | 66.80937 | 2.983562
18.57111 | 380.6326 | 66.85778 | 2.987671
18.59369 | 380.051 | 66.89619 | 2.990847
18.61674 | 379.4769 | 66.93459 | 2.994103
18.63979 | 378.8179 | 66.973 | 2.997343
18.66254 | 378.1028 | 67.01141 | 3.000499
18.68389 | 377.4537 | 67.04982 | 3.003717
18.70692 | 376.8725 | 67.08823 | 3.006954
18.72863 | 376.2854 | 67.12664 | 3.010123
18.75101 | 375.6484 | 67.16505 | 3.013335
18.77406 | 374.941 | 67.20345 | 3.016535
18.79711 | 374.2483 | 67.24186 | 3.019636
18.81816 | 373.6392 | 67.28027 | 3.022894
18.84118 | 373.0237 | 67.31868 | 3.02613
18.86424 | 372.4104 | 67.35709 | 3.029292
18.88729 | 371.7748 | 67.3955 | 3.032577
18.90954 | 371.1052 | 67.4339 | 3.035749
18.93138 | 370.4101 | 67.47231 | 3.038891
18.95441 | 369.7803 | 67.51072 | 3.042156
18.97746 | 369.1365 | 67.54913 | 3.045351
18.9985 | 368.5094 | 67.58754 | 3.048516
19.02156 | 367.8764 | 67.62595 | 3.051778
19.04461 | 367.1882 | 67.66435 | 3.054932
19.0662 | 366.4996 | 67.70276 | 3.058086
19.0887 | 365.8485 | 67.74117 | 3.061371
19.11173 | 365.2109 | 67.77958 | 3.064531
19.13478 | 364.5635 | 67.81799 | 3.067721
19.15783 | 363.8629 | 67.8564 | 3.070963
19.17991 | 363.1228 | 67.8948 | 3.074109
19.20192 | 362.4378 | 67.93321 | 3.077239
19.22495 | 361.7579 | 67.97162 | 3.080511
19.24801 | 361.0738 | 68.01003 | 3.083668
19.26905 | 360.3741 | 68.04844 | 3.086917
19.29273 | 359.6799 | 68.08685 | 3.090164
19.31514 | 358.9674 | 68.12526 | 3.093245
19.33745 | 358.2555 | 68.16366 | 3.096426
19.35963 | 357.5725 | 68.20207 | 3.099682
19.38227 | 356.85 | 68.24048 | 3.102845
19.4051 | 356.1286 | 68.27889 | 3.106079
19.4269 | 355.3973 | 68.3173 | 3.109301
19.44941 | 354.6684 | 68.35571 | 3.112453
19.47246 | 354.0052 | 68.39411 | 3.115626
19.49549 | 353.3429 | 68.43252 | 3.118875
19.51854 | 352.6036 | 68.47093 | 3.122045
19.5416 | 351.8341 | 68.50934 | 3.1253
19.56309 | 351.055 | 68.54775 | 3.128504
19.58569 | 350.269 | 68.58616 | 3.131645
19.60872 | 349.5622 | 68.62456 | 3.134809
19.63177 | 348.8798 | 68.66297 | 3.13811
19.65482 | 348.174 | 68.70138 | 3.14126
19.67787 | 347.3854 | 68.73979 | 3.144523
19.7009 | 346.5529 | 68.7782 | 3.147709
19.72395 | 345.7407 | 68.81661 | 3.15084
19.74599 | 345.0123 | 68.85502 | 3.154071
19.77003 | 344.2771 | 68.89342 | 3.157286
19.79308 | 343.5124 | 68.93183 | 3.16047
19.81613 | 342.7414 | 68.97024 | 3.163741
19.83918 | 341.8846 | 69.00865 | 3.167
19.86221 | 341.011 | 69.04706 | 3.170115
19.88526 | 340.203 | 69.08547 | 3.173374
19.90831 | 339.4237 | 69.12387 | 3.17659
19.92936 | 338.6022 | 69.16228 | 3.179766
19.95439 | 337.7461 | 69.20069 | 3.182984
19.97724 | 336.8332 | 69.2391 | 3.186159
19.99849 | 335.9451 | 69.27751 | 3.189271
20.02154 | 335.108 | 69.31592 | 3.192534
20.04459 | 334.2344 | 69.35432 | 3.195799
20.06762 | 333.2659 | 69.39273 | 3.198948
20.09268 | 332.2084 | 69.43114 | 3.202224
20.11571 | 331.0177 | 69.46955 | 3.205379
20.13876 | 329.7784 | 69.50796 | 3.20847
20.16181 | 328.5451 | 69.54637 | 3.211764
20.18581 | 327.2087 | 69.58477 | 3.214998
20.2099 | 325.5434 | 69.62318 | 3.21817
20.23692 | 322.8996 | 69.66159 | 3.221423
20.266 | 255.6822 | 69.7 | 3.224535

## Образец5
Образец5 | Образец5 | Образец5 | Образец5
Деформация | Стандартное усилие | Время испытания | Номинальная деформация
% | MPa | s | mm
0 | 31.50221 | 0 | 0
0 | 31.56388 | 0.3938939 | 0
0 | 31.76897 | 0.7614515 | 0.0002822411
0 | 32.38577 | 0.9245045 | 0.0009693466
0.001999111 | 33.02852 | 1.025115 | 0.001587267
0.002 | 33.72654 | 1.123894 | 0.002340758
0.003998666 | 34.4659 | 1.202673 | 0.003073746
0.004 | 35.30221 | 1.281451 | 0.003836001
0.005996358 | 36.09699 | 1.36023 | 0.004611721
0.006 | 36.89602 | 1.439009 | 0.005414419
0.006 | 37.67875 | 1.517788 | 0.006190709
0.008 | 38.54632 | 1.596567 | 0.006992417
0.008 | 39.46199 | 1.675345 | 0.007791272
0.01 | 40.28151 | 1.754124 | 0.008579388
0.01028976 | 41.13877 | 1.832903 | 0.009352201
0.012 | 42.02623 | 1.911682 | 0.01014586
0.01204596 | 42.86568 | 1.99046 | 0.01093864
0.014 | 43.72076 | 2.069239 | 0.01173283
0.01580179 | 44.63803 | 2.148018 | 0.01250557
0.016 | 45.5241 | 2.226797 | 0.01329594
0.018 | 46.51159 | 2.305576 | 0.01410888
0.018 | 47.37637 | 2.384354 | 0.01485984
0.02 | 48.26903 | 2.463133 | 0.01566575
0.02 | 49.12903 | 2.541912 | 0.01644052
0.022 | 50.06115 | 2.620691 | 0.017256
0.02399999 | 51.03151 | 2.699469 | 0.01805073
0.024 | 51.92979 | 2.778248 | 0.01882498
0.026 | 52.8695 | 2.857027 | 0.01960634
0.02799741 | 53.77546 | 2.935806 | 0.02038501
0.028 | 54.70458 | 3.014585 | 0.02120462
0.02833633 | 55.67831 | 3.093363 | 0.02198687
0.03 | 56.62422 | 3.172142 | 0.02275742
0.03199998 | 57.62481 | 3.250921 | 0.02353189
0.032 | 58.59079 | 3.3297 | 0.02432608
0.034 | 59.52439 | 3.408478 | 0.02511977
0.03572258 | 60.4528 | 3.487257 | 0.02591306
0.036 | 61.39265 | 3.558018 | 0.02660322
0.03799906 | 62.40462 | 3.634815 | 0.02739691
0.038 | 63.38927 | 3.713594 | 0.02818403
0.04 | 64.39784 | 3.792372 | 0.02896332
0.04111308 | 65.38495 | 3.871151 | 0.02974767
0.042 | 66.36622 | 3.94993 | 0.03050899
0.04399794 | 67.25322 | 4.018709 | 0.03121995
0.044 | 68.25874 | 4.093744 | 0.03198773
0.04599999 | 69.12887 | 4.156266 | 0.03259382
0.046 | 70.12885 | 4.235045 | 0.03339914
0.048 | 71.12092 | 4.313824 | 0.03416671
0.04826026 | 72.1196 | 4.392603 | 0.03496043
0.05 | 73.05993 | 4.461381 | 0.03566977
0.05199639 | 74.06173 | 4.54016 | 0.03642343
0.052 | 75.11335 | 4.618939 | 0.03723763
0.05376854 | 75.80411 | 4.668859 | 0.0377351
0.054 | 76.82547 | 4.746496 | 0.03849388
0.056 | 77.73888 | 4.815275 | 0.0391841
0.056 | 78.60575 | 4.877027 | 0.03978721
0.058 | 79.55848 | 4.946416 | 0.04048469
0.058 | 80.34086 | 5.001612 | 0.04101514
0.06 | 81.28544 | 5.07039 | 0.04173804
0.06091691 | 82.21137 | 5.139169 | 0.04242826
0.062 | 83.15942 | 5.207948 | 0.04311849
0.06399999 | 83.80622 | 5.253363 | 0.04355335
0.064 | 84.5305 | 5.302753 | 0.04405125
0.06599714 | 85.12415 | 5.344284 | 0.0444818
0.066 | 86.09221 | 5.411532 | 0.04515745
0.066 | 86.66656 | 5.450921 | 0.04556965
0.068 | 87.51275 | 5.51031 | 0.04614031
0.068 | 88.07811 | 5.5497 | 0.04650657
0.07 | 88.81331 | 5.599089 | 0.04703515
0.07 | 89.41058 | 5.638478 | 0.047441
0.07199921 | 90.1281 | 5.687868 | 0.04789708
0.072 | 90.98407 | 5.747257 | 0.04850627
0.07332691 | 91.59076 | 5.786647 | 0.04891337
0.074 | 92.1842 | 5.826036 | 0.04927918
0.074 | 92.77687 | 5.865425 | 0.04966558
0.07599811 | 93.53193 | 5.91963 | 0.05022598
0.076 | 94.43544 | 5.984204 | 0.0508727
0.078 | 95.16651 | 6.033594 | 0.05137573
0.078 | 95.77654 | 6.072983 | 0.05172824
0.07999722 | 96.3665 | 6.112372 | 0.05215598
0.08 | 96.96181 | 6.151762 | 0.0525216
0.08 | 97.55362 | 6.191151 | 0.05296777
0.08199999 | 98.17809 | 6.230541 | 0.0533358
0.082 | 98.75431 | 6.26993 | 0.0537429
0.08386047 | 99.45493 | 6.319319 | 0.05423157
0.084 | 100.3033 | 6.378709 | 0.05480818
0.08561667 | 100.9173 | 6.418098 | 0.05521614
0.086 | 101.5386 | 6.457487 | 0.05560402
0.086 | 102.2724 | 6.506877 | 0.05611572
0.08725097 | 102.8623 | 6.546266 | 0.05649592
0.088 | 103.465 | 6.585656 | 0.05689115
0.088 | 104.0743 | 6.625045 | 0.05728914
0.08999999 | 104.6761 | 6.664434 | 0.05768482
0.09 | 105.4116 | 6.717648 | 0.05821785
0.092 | 106.0908 | 6.763213 | 0.05864865
0.092 | 106.7235 | 6.802603 | 0.05909852
0.092 | 107.3696 | 6.841992 | 0.05944861
0.094 | 108.1003 | 6.891381 | 0.05995635
0.094 | 108.684 | 6.930771 | 0.0603647
0.09599642 | 109.3148 | 6.97016 | 0.06071139
0.096 | 109.945 | 7.00955 | 0.06109799
0.096 | 110.6587 | 7.057878 | 0.06159758
0.098 | 111.2562 | 7.098328 | 0.06199468
0.098 | 111.8661 | 7.137718 | 0.06240657
0.09999894 | 112.5168 | 7.177107 | 0.06282986
0.1 | 113.1755 | 7.216496 | 0.06319548
0.1 | 113.8248 | 7.255886 | 0.06361464
0.102 | 114.4767 | 7.295275 | 0.06402995
0.102 | 115.1068 | 7.334665 | 0.06439605
0.1028093 | 115.7078 | 7.374054 | 0.06478239
0.104 | 116.3175 | 7.413443 | 0.06518949
0.104 | 116.9389 | 7.452833 | 0.06557609
0.106 | 117.582 | 7.492222 | 0.06596724
0.106 | 118.2363 | 7.531612 | 0.0663697
0.1079967 | 118.8952 | 7.571001 | 0.06677478
0.108 | 119.5568 | 7.61039 | 0.067163
0.108 | 120.2174 | 7.64978 | 0.06752909
0.1099997 | 120.9137 | 7.689169 | 0.06793619
0.11 | 121.6004 | 7.728559 | 0.06836084
0.11 | 122.2567 | 7.767948 | 0.06873371
0.112 | 122.8798 | 7.807337 | 0.06915155
0.112 | 123.5544 | 7.846727 | 0.06951639
0.114 | 124.2429 | 7.886116 | 0.0699097
0.114 | 124.9057 | 7.925506 | 0.07029582
0.1149772 | 125.6034 | 7.964895 | 0.07070292
0.116 | 126.3001 | 8.004284 | 0.07110123
0.116 | 126.9741 | 8.043674 | 0.07147593
0.118 | 127.6255 | 8.083063 | 0.07188306
0.118 | 128.2907 | 8.122452 | 0.07226933
0.1183677 | 128.9915 | 8.161842 | 0.07267643
0.12 | 129.7181 | 8.201231 | 0.07306302
0.12 | 130.407 | 8.240621 | 0.07347012
0.122 | 131.0851 | 8.28001 | 0.0738772
0.122 | 131.7693 | 8.319399 | 0.0742441
0.1237546 | 132.5089 | 8.358789 | 0.07466843
0.124 | 133.2292 | 8.398178 | 0.07510226
0.124 | 133.8951 | 8.437568 | 0.07548512
0.1259989 | 134.5818 | 8.476957 | 0.07585712
0.126 | 135.2828 | 8.516346 | 0.07626532
0.1271451 | 135.9707 | 8.555736 | 0.07664443
0.128 | 136.6696 | 8.595125 | 0.07703055
0.128 | 137.3838 | 8.634515 | 0.07746014
0.13 | 138.0986 | 8.673904 | 0.07781605
0.13 | 138.7912 | 8.713293 | 0.07821068
0.1305356 | 139.491 | 8.752683 | 0.07863844
0.132 | 140.1638 | 8.792072 | 0.07900405
0.132 | 140.8612 | 8.831461 | 0.07939365
0.134 | 141.5631 | 8.870851 | 0.07979949
0.134 | 142.2746 | 8.91024 | 0.08020435
0.1359224 | 142.9524 | 8.94963 | 0.08057048
0.136 | 143.6624 | 8.989019 | 0.08097761
0.136 | 144.3724 | 9.028408 | 0.0813675
0.138 | 145.0725 | 9.067798 | 0.08177126
0.138 | 145.7841 | 9.107187 | 0.08217259
0.1399987 | 146.5093 | 9.146577 | 0.08257197
0.14 | 147.2319 | 9.185966 | 0.08297205
0.14 | 147.9623 | 9.225355 | 0.08335817
0.142 | 148.6731 | 9.264745 | 0.0837763
0.142 | 149.397 | 9.304134 | 0.08415187
0.144 | 150.1093 | 9.343524 | 0.08455897
0.144 | 150.7751 | 9.382913 | 0.08494542
0.146 | 151.4852 | 9.422302 | 0.0853159
0.146 | 152.223 | 9.461692 | 0.08571828
0.1462158 | 152.9356 | 9.501081 | 0.08612538
0.148 | 153.6577 | 9.54047 | 0.08649099
0.148 | 154.3734 | 9.57986 | 0.08689839
0.1499997 | 155.1038 | 9.619249 | 0.08726572
0.15 | 155.7842 | 9.658639 | 0.08766849
0.1516027 | 156.5006 | 9.698028 | 0.08808243
0.152 | 157.2371 | 9.737417 | 0.08848012
0.152 | 158.0046 | 9.776807 | 0.08888597
0.154 | 158.7494 | 9.816196 | 0.08927881
0.154 | 159.4872 | 9.855586 | 0.08964472
0.1559982 | 160.2361 | 9.894975 | 0.09004139
0.156 | 160.9609 | 9.934364 | 0.09044977
0.1567494 | 161.6598 | 9.973754 | 0.09084534
0.158 | 162.3593 | 10.01314 | 0.09123164
0.158 | 163.0887 | 10.05253 | 0.09163355
0.16 | 163.8257 | 10.09192 | 0.09200474
0.16 | 164.5576 | 10.13131 | 0.09240918
0.162 | 165.3157 | 10.1707 | 0.09281999
0.162 | 166.0857 | 10.21009 | 0.09322547
0.1638924 | 166.8139 | 10.24948 | 0.09361225
0.164 | 167.5015 | 10.28887 | 0.09401935
0.1656486 | 168.2135 | 10.32826 | 0.09438504
0.166 | 168.97 | 10.36765 | 0.09480822
0.166 | 169.7088 | 10.40704 | 0.09517866
0.168 | 170.4191 | 10.44643 | 0.0955708
0.168 | 171.1497 | 10.48582 | 0.09596015
0.1699982 | 171.9124 | 10.52521 | 0.09634864
0.17 | 172.6343 | 10.56459 | 0.09673565
0.1707953 | 173.322 | 10.60398 | 0.09711097
0.172 | 174.0365 | 10.64337 | 0.09753876
0.1725516 | 174.7832 | 10.68276 | 0.09792488
0.174 | 175.5264 | 10.72215 | 0.09831148
0.174 | 176.2474 | 10.76154 | 0.09870123
0.176 | 177.002 | 10.80093 | 0.09908419
0.176 | 177.7634 | 10.84032 | 0.09949129
0.176 | 178.5026 | 10.87971 | 0.0998984
0.178 | 179.2227 | 10.9191 | 0.100285
0.178 | 179.9617 | 10.95849 | 0.1006953
0.18 | 180.7158 | 10.99788 | 0.1010622
0.18 | 181.4481 | 11.03727 | 0.1014705
0.182 | 182.2066 | 11.07666 | 0.101865
0.182 | 182.9721 | 11.11605 | 0.1022749
0.1839983 | 183.7293 | 11.15544 | 0.1026451
0.184 | 184.4604 | 11.19482 | 0.1030628
0.1859979 | 185.196 | 11.23421 | 0.1034712
0.186 | 185.9658 | 11.2736 | 0.1038457
0.186 | 186.7235 | 11.31299 | 0.104232
0.188 | 187.4511 | 11.35238 | 0.1046547
0.188 | 188.1976 | 11.39177 | 0.1050293
0.19 | 188.9559 | 11.43116 | 0.1054304
0.19 | 189.6925 | 11.47055 | 0.1058178
0.1919844 | 190.4334 | 11.50994 | 0.106185
0.192 | 191.1726 | 11.54933 | 0.1065921
0.192 | 191.933 | 11.58872 | 0.1069783
0.194 | 192.6682 | 11.62811 | 0.1073688
0.194 | 193.4313 | 11.6675 | 0.1077514
0.196 | 194.1978 | 11.70689 | 0.108179
0.196 | 194.9765 | 11.74628 | 0.1085785
0.1979984 | 195.7286 | 11.78567 | 0.1089608
0.198 | 196.4681 | 11.82506 | 0.1093591
0.2 | 197.2453 | 11.86444 | 0.1097571
0.2 | 198.0254 | 11.90383 | 0.1101525
0.2006435 | 198.819 | 11.94322 | 0.1105457
0.202 | 199.579 | 11.98261 | 0.1109407
0.204 | 200.3433 | 12.022 | 0.1113491
0.204 | 201.07 | 12.06139 | 0.1117189
0.204 | 201.8174 | 12.10078 | 0.1121244
0.206 | 202.5644 | 12.14017 | 0.1125126
0.206 | 203.3485 | 12.17956 | 0.1129197
0.2079996 | 204.1143 | 12.21895 | 0.1133059
0.208 | 204.8748 | 12.25834 | 0.1136852
0.2095427 | 205.6073 | 12.29773 | 0.114079
0.21 | 206.3209 | 12.33712 | 0.1144921
0.21 | 207.0291 | 12.37651 | 0.1148591
0.212 | 207.766 | 12.4159 | 0.1152675
0.212 | 208.5333 | 12.45529 | 0.1156455
0.214 | 209.3176 | 12.49467 | 0.1160526
0.214 | 210.0722 | 12.53406 | 0.1164306
0.2159976 | 210.8358 | 12.57345 | 0.1168253
0.216 | 211.6036 | 12.61284 | 0.1172265
0.2179972 | 212.3704 | 12.65223 | 0.117619
0.218 | 213.1151 | 12.69162 | 0.1180084
0.2182018 | 213.8719 | 12.73101 | 0.1184122
0.22 | 214.6304 | 12.7704 | 0.1187988
0.22 | 215.4155 | 12.80979 | 0.1191858
0.222 | 216.2263 | 12.84918 | 0.1195925
0.222 | 217.0305 | 12.88857 | 0.1200171
0.224 | 217.7865 | 12.92796 | 0.1203858
0.224 | 218.5245 | 12.96735 | 0.1207779
0.2259988 | 219.306 | 13.00674 | 0.1212142
0.226 | 220.0852 | 13.04613 | 0.1215739
0.2271011 | 220.8358 | 13.08552 | 0.1219615
0.228 | 221.592 | 13.1249 | 0.1223699
0.2288573 | 222.3733 | 13.16429 | 0.1227458
0.23 | 223.1512 | 13.20368 | 0.1231453
0.2306135 | 223.9204 | 13.24307 | 0.1235451
0.232 | 224.687 | 13.28246 | 0.1239464
0.232 | 225.4389 | 13.32185 | 0.1243291
0.234 | 226.2502 | 13.36124 | 0.1247011
0.234 | 227.0809 | 13.40063 | 0.1251253
0.2359964 | 227.8957 | 13.44002 | 0.1254923
0.236 | 228.6405 | 13.47941 | 0.1258994
0.2379995 | 229.3719 | 13.5188 | 0.1262884
0.238 | 230.1011 | 13.55819 | 0.1266553
0.2395128 | 230.8865 | 13.59758 | 0.1270587
0.24 | 231.6908 | 13.63697 | 0.1274658
0.2412689 | 232.4913 | 13.67636 | 0.1278524
0.242 | 233.2695 | 13.71575 | 0.1282298
0.242 | 234.0859 | 13.75514 | 0.1286558
0.244 | 234.887 | 13.79452 | 0.1290642
0.244 | 235.6528 | 13.83391 | 0.1294311
0.246 | 236.4437 | 13.8733 | 0.1298049
0.246 | 237.2565 | 13.91269 | 0.1302328
0.248 | 238.0604 | 13.95208 | 0.1306314
0.248 | 238.8659 | 13.99147 | 0.1310292
0.2499967 | 239.6799 | 14.03086 | 0.131394
0.25 | 240.459 | 14.07025 | 0.1318199
0.2519244 | 241.1984 | 14.10964 | 0.1322065
0.252 | 241.9922 | 14.14903 | 0.1325741
0.252 | 242.823 | 14.18842 | 0.1330174
0.254 | 243.6481 | 14.22781 | 0.1333863
0.254 | 244.4311 | 14.2672 | 0.1337786
0.256 | 245.2176 | 14.30659 | 0.1341935
0.256 | 245.9886 | 14.34598 | 0.1345579
0.258 | 246.7493 | 14.38537 | 0.1349527
0.258 | 247.543 | 14.42475 | 0.1353391
0.2599979 | 248.3299 | 14.46414 | 0.1357377
0.26 | 249.1411 | 14.50353 | 0.1361325
0.2619974 | 249.962 | 14.54292 | 0.1365251
0.262 | 250.7794 | 14.58231 | 0.1369009
0.2623397 | 251.5631 | 14.6217 | 0.1372953
0.264 | 252.3153 | 14.66109 | 0.1376807
0.2640959 | 253.0876 | 14.70048 | 0.1380845
0.266 | 253.8882 | 14.73987 | 0.1384926
0.266 | 254.7033 | 14.77926 | 0.1388997
0.268 | 255.5104 | 14.81865 | 0.139304
0.268 | 256.3178 | 14.85804 | 0.1396725
0.269999 | 257.149 | 14.89743 | 0.1400742
0.27 | 257.9646 | 14.93682 | 0.1405076
0.2719986 | 258.7452 | 14.97621 | 0.1408939
0.272 | 259.5459 | 15.0156 | 0.1412481
0.2729952 | 260.3287 | 15.05498 | 0.1416669
0.274 | 261.1551 | 15.09437 | 0.142044
0.2759977 | 261.959 | 15.13376 | 0.1424396
0.276 | 262.7375 | 15.17315 | 0.1428467
0.276 | 263.485 | 15.21254 | 0.143228
0.278 | 264.2459 | 15.25193 | 0.1435989
0.278 | 265.0441 | 15.29132 | 0.1440032
0.28 | 265.8626 | 15.33071 | 0.1444116
0.28 | 266.6791 | 15.3701 | 0.1447789
0.2819998 | 267.4704 | 15.40949 | 0.1451869
0.282 | 268.3047 | 15.44888 | 0.1455701
0.284 | 269.0914 | 15.48827 | 0.1459795
0.284 | 269.8581 | 15.52766 | 0.1463453
0.286 | 270.6472 | 15.56705 | 0.1467524
0.286 | 271.4816 | 15.60644 | 0.1471461
0.287163 | 272.3202 | 15.64583 | 0.1475459
0.288 | 273.1617 | 15.68522 | 0.1479629
0.289998 | 273.9812 | 15.7246 | 0.1483491
0.29 | 274.7548 | 15.76399 | 0.1487134
0.29 | 275.5229 | 15.80338 | 0.1491124
0.292 | 276.3477 | 15.84277 | 0.1495194
0.2939971 | 277.2042 | 15.88216 | 0.1499265
0.294 | 278.0315 | 15.92155 | 0.1503272
0.294 | 278.8185 | 15.96094 | 0.1507388
0.296 | 279.6424 | 16.00033 | 0.1510859
0.296 | 280.4152 | 16.03972 | 0.151493
0.298 | 281.2175 | 16.07911 | 0.1518796
0.298 | 282.0205 | 16.1185 | 0.1522867
0.2999992 | 282.8468 | 16.15789 | 0.1526566
0.3 | 283.652 | 16.19728 | 0.153065
0.302 | 284.4662 | 16.23667 | 0.153432
0.302 | 285.2942 | 16.27606 | 0.1538197
0.3039983 | 286.0985 | 16.31545 | 0.1542392
0.304 | 286.8655 | 16.35483 | 0.1546258
0.3059979 | 287.6712 | 16.39422 | 0.1550329
0.306 | 288.5086 | 16.43361 | 0.1554059
0.3065995 | 289.3131 | 16.473 | 0.1557851
0.308 | 290.1314 | 16.51239 | 0.1562078
0.3083557 | 290.9878 | 16.55178 | 0.1565993
0.31 | 291.7855 | 16.59117 | 0.1570039
0.31 | 292.5711 | 16.63056 | 0.157372
0.312 | 293.3871 | 16.66995 | 0.1577587
0.312 | 294.2516 | 16.70934 | 0.1581671
0.314 | 295.1324 | 16.74873 | 0.1585728
0.314 | 295.9742 | 16.78812 | 0.1589799
0.3159991 | 296.7356 | 16.82751 | 0.1593665
0.316 | 297.4728 | 16.8669 | 0.1597321
0.318 | 298.2536 | 16.90629 | 0.1601106
0.318 | 299.0704 | 16.94568 | 0.1605139
0.3199982 | 299.8946 | 16.98507 | 0.1609119
0.32 | 300.7185 | 17.02445 | 0.1612871
0.3219978 | 301.5291 | 17.06384 | 0.1617182
0.322 | 302.3305 | 17.10323 | 0.1620646
0.3225236 | 303.1325 | 17.14262 | 0.1624578
0.324 | 303.9347 | 17.18201 | 0.1628691
0.326 | 304.7381 | 17.2214 | 0.1632515
0.326 | 305.5398 | 17.26079 | 0.1636586
0.326036 | 306.3616 | 17.30018 | 0.1640444
0.328 | 307.1939 | 17.33957 | 0.164451
0.3297885 | 308.0461 | 17.37896 | 0.1648384
0.33 | 308.8553 | 17.41835 | 0.165266
0.33 | 309.6765 | 17.45774 | 0.1656321
0.332 | 310.4958 | 17.49713 | 0.1660392
0.332 | 311.298 | 17.53652 | 0.166412
0.334 | 312.124 | 17.57591 | 0.1668119
0.334 | 312.9818 | 17.6153 | 0.1672395
0.336 | 313.8238 | 17.65468 | 0.167637
0.336 | 314.6048 | 17.69407 | 0.1680247
0.338 | 315.3843 | 17.73346 | 0.1683784
0.338 | 316.208 | 17.77285 | 0.1687795
0.34 | 317.0359 | 17.81224 | 0.1691719
0.34 | 317.852 | 17.85163 | 0.1695582
0.342 | 318.7086 | 17.89102 | 0.1699632
0.3420819 | 319.5435 | 17.93041 | 0.1703519
0.344 | 320.3454 | 17.9698 | 0.1707586
0.344 | 321.1417 | 18.00919 | 0.1711456
0.3459995 | 321.9732 | 18.04858 | 0.1715317
0.346 | 322.8063 | 18.08797 | 0.1719183
0.347999 | 323.6191 | 18.12736 | 0.1723254
0.348 | 324.4274 | 18.16675 | 0.1726978
0.3499986 | 325.2264 | 18.20614 | 0.1730776
0.35 | 326.0272 | 18.24553 | 0.1734639
0.3519981 | 326.8337 | 18.28491 | 0.173871
0.352 | 327.6727 | 18.3243 | 0.1742574
0.3527374 | 328.5156 | 18.36369 | 0.1746645
0.354 | 329.3594 | 18.40308 | 0.1750716
0.3559973 | 330.2074 | 18.44247 | 0.1754582
0.356 | 331.0387 | 18.48186 | 0.1758409
0.3562498 | 331.8417 | 18.52125 | 0.1762724
0.358 | 332.671 | 18.56064 | 0.1766393
0.3599964 | 333.4999 | 18.60003 | 0.1770247
0.36 | 334.3227 | 18.63942 | 0.1774317
0.3617586 | 335.1218 | 18.67881 | 0.1777998
0.362 | 335.9288 | 18.7182 | 0.1781876
0.3639991 | 336.7544 | 18.75759 | 0.178591
0.364 | 337.5872 | 18.79698 | 0.1790124
0.3659987 | 338.3976 | 18.83637 | 0.1793847
0.366 | 339.1917 | 18.87576 | 0.1797708
0.3679982 | 340.0042 | 18.91515 | 0.1801574
0.368 | 340.8575 | 18.95453 | 0.1805757
0.3699978 | 341.7026 | 18.99392 | 0.1809716
0.37 | 342.4944 | 19.03331 | 0.1813513
0.37 | 343.2639 | 19.0727 | 0.1817443
0.372 | 344.0754 | 19.11209 | 0.1821514
0.3739969 | 344.9103 | 19.15148 | 0.1825175
0.374 | 345.7313 | 19.19087 | 0.1829433
0.374052 | 346.5503 | 19.23026 | 0.1833317
0.376 | 347.3837 | 19.26965 | 0.1837186
0.3778045 | 348.1723 | 19.30904 | 0.1841065
0.378 | 348.9523 | 19.34843 | 0.184491
0.3795607 | 349.7569 | 19.38782 | 0.1848981
0.38 | 350.6003 | 19.42721 | 0.185299
0.3819988 | 351.4333 | 19.4666 | 0.1857049
0.382 | 352.2489 | 19.50599 | 0.1860862
0.3830731 | 353.079 | 19.54538 | 0.186485
0.384 | 353.8863 | 19.58476 | 0.1869029
0.386 | 354.7101 | 19.62415 | 0.1872873
0.386 | 355.5046 | 19.66354 | 0.1876989
0.388 | 356.3014 | 19.70293 | 0.1880659
0.388 | 357.089 | 19.74232 | 0.1884586
0.39 | 357.9013 | 19.78171 | 0.1888451
0.39 | 358.7133 | 19.8211 | 0.1892336
0.392 | 359.515 | 19.86049 | 0.1896374
0.392 | 360.2967 | 19.89988 | 0.1900453
0.394 | 361.1098 | 19.93927 | 0.1904127
0.394 | 361.9247 | 19.97866 | 0.1908211
0.396 | 362.7514 | 20.01805 | 0.1912254
0.3979991 | 363.5667 | 20.05744 | 0.1916272
0.398 | 364.3792 | 20.09683 | 0.1919985
0.3999986 | 365.1681 | 20.13622 | 0.1923926
0.4 | 365.9193 | 20.17561 | 0.1927805
0.4019982 | 366.6827 | 20.21499 | 0.1931476
0.402 | 367.4556 | 20.25438 | 0.1935324
0.404 | 368.2486 | 20.29377 | 0.1939514
0.404 | 369.0539 | 20.33316 | 0.1943455
0.406 | 369.8788 | 20.37255 | 0.1947243
0.4063877 | 370.6891 | 20.41194 | 0.1951479
0.408 | 371.4572 | 20.45133 | 0.1955179
0.4099966 | 372.2263 | 20.49072 | 0.1959265
0.41 | 372.9964 | 20.53011 | 0.1963321
0.4118965 | 373.7904 | 20.5695 | 0.1967183
0.412 | 374.5857 | 20.60889 | 0.1971254
0.414 | 375.41 | 20.64828 | 0.1975155
0.414 | 376.202 | 20.68767 | 0.1979396
0.416 | 376.927 | 20.72706 | 0.1982909
0.416 | 377.6521 | 20.76645 | 0.1986918
0.418 | 378.4342 | 20.80584 | 0.1990661
0.42 | 379.2222 | 20.84523 | 0.1994855
0.42 | 379.9962 | 20.88461 | 0.1998718
0.422 | 380.7316 | 20.924 | 0.2002582
0.4239976 | 381.4839 | 20.96339 | 0.2006583
0.424 | 382.2296 | 21.00278 | 0.2010519
0.4259972 | 382.975 | 21.04217 | 0.201459
0.426 | 383.6907 | 21.08156 | 0.2018246
0.428 | 384.4364 | 21.12095 | 0.2022317
0.4280679 | 385.1886 | 21.16034 | 0.2026388
0.43 | 385.9477 | 21.19973 | 0.203005
0.4319996 | 386.6398 | 21.23912 | 0.2034307
0.432 | 387.3191 | 21.27851 | 0.2038012
0.434 | 387.9916 | 21.3179 | 0.2042052
0.435999 | 388.6779 | 21.35729 | 0.2046123
0.436 | 389.3758 | 21.39668 | 0.2050057
0.4379985 | 390.1037 | 21.43607 | 0.2053933
0.438 | 390.8525 | 21.47546 | 0.2058131
0.44 | 391.5664 | 21.51484 | 0.20621
0.442 | 392.2427 | 21.55423 | 0.2065858
0.442 | 392.9314 | 21.59362 | 0.2069724
0.444 | 393.6054 | 21.63301 | 0.2073732
0.446 | 394.2762 | 21.6724 | 0.2077611
0.446 | 394.9809 | 21.71179 | 0.2081522
0.448 | 395.6641 | 21.75118 | 0.2085388
0.45 | 396.3368 | 21.79057 | 0.2089653
0.45 | 397.0322 | 21.82996 | 0.2093325
0.452 | 397.6994 | 21.86935 | 0.2096995
0.454 | 398.3383 | 21.90874 | 0.2101231
0.4556227 | 398.9644 | 21.94813 | 0.2105123
0.456 | 399.6012 | 21.98752 | 0.2108986
0.458 | 400.2217 | 22.02691 | 0.2113057
0.458 | 400.888 | 22.0663 | 0.2116845
0.46 | 401.5591 | 22.10569 | 0.2120876
0.462 | 402.1958 | 22.14508 | 0.2124858
0.464 | 402.8232 | 22.18446 | 0.2128722
0.464 | 403.4582 | 22.22385 | 0.2132874
0.466 | 404.0918 | 22.26324 | 0.2136518
0.468 | 404.6898 | 22.30263 | 0.2140576
0.4699971 | 405.2906 | 22.34202 | 0.2144593
0.47 | 405.8891 | 22.38141 | 0.2148635
0.472 | 406.5006 | 22.4208 | 0.2152304
0.474 | 407.0819 | 22.46019 | 0.2156388
0.4759124 | 407.7092 | 22.49958 | 0.2160258
0.476 | 408.328 | 22.53897 | 0.2164329
0.478 | 408.9288 | 22.57836 | 0.2168224
0.48 | 409.5103 | 22.61775 | 0.2172056
0.4819989 | 410.2149 | 22.66714 | 0.2177161
0.484 | 411.2056 | 22.74305 | 0.2184665
0.488 | 412.2124 | 22.81592 | 0.2191672
0.4890591 | 412.7873 | 22.85531 | 0.2195672
0.492 | 413.7963 | 22.92939 | 0.2203136
0.4948153 | 414.6783 | 22.99408 | 0.2209712
0.4979976 | 415.3652 | 23.04347 | 0.221461
0.5 | 416.3103 | 23.11573 | 0.222187
0.5039972 | 417.3039 | 23.1945 | 0.2230012
0.5063283 | 418.277 | 23.27328 | 0.2237706
0.51 | 419.2434 | 23.35206 | 0.2245472
0.5139965 | 420.221 | 23.43084 | 0.2253208
0.5179584 | 421.1812 | 23.50962 | 0.2261547
0.52 | 422.0153 | 23.5884 | 0.2269069
0.5237177 | 422.8186 | 23.66718 | 0.2277035
0.5275956 | 423.7106 | 23.74596 | 0.228498
0.5314708 | 424.5502 | 23.82473 | 0.229267
0.534 | 425.3464 | 23.90351 | 0.2300532
0.5379986 | 426.1698 | 23.98229 | 0.2308413
0.5419984 | 426.9662 | 24.06107 | 0.2316384
0.544985 | 427.7523 | 24.13985 | 0.2324209
0.5488628 | 428.512 | 24.21863 | 0.2332257
0.5527394 | 429.258 | 24.29741 | 0.2340128
0.5566175 | 429.9837 | 24.37619 | 0.2348009
0.56 | 430.7187 | 24.45496 | 0.2356099
0.564 | 431.4567 | 24.53374 | 0.2363673
0.568 | 432.1446 | 24.61252 | 0.2371636
0.572 | 432.7759 | 24.6913 | 0.2379752
0.576008 | 433.5055 | 24.79012 | 0.2389345
0.5818859 | 434.2884 | 24.89829 | 0.2400318
0.5857638 | 434.9271 | 24.97764 | 0.240831
0.5896416 | 435.5532 | 25.05642 | 0.2416042
0.5939991 | 436.1985 | 25.14279 | 0.2424861
0.5999989 | 436.9412 | 25.25397 | 0.2436045
0.6032753 | 437.463 | 25.32275 | 0.2443359
0.6079985 | 438.1116 | 25.4173 | 0.2452805
0.6139982 | 438.8176 | 25.53547 | 0.246441
0.6209053 | 439.5097 | 25.65363 | 0.2476431
0.626 | 440.1923 | 25.76787 | 0.2487998
0.6306634 | 440.8207 | 25.84665 | 0.2496474
0.6359973 | 441.5038 | 25.93543 | 0.2506382
0.6404197 | 442.1793 | 26.0142 | 0.2515696
0.6442983 | 442.9398 | 26.09298 | 0.2524921
0.6499967 | 443.631 | 26.17176 | 0.2534845
0.654054 | 444.331 | 26.25054 | 0.2544424
0.6599284 | 445.0211 | 26.32932 | 0.2554413
0.6639997 | 445.7054 | 26.4081 | 0.2564963
0.6699994 | 446.4901 | 26.48688 | 0.2575535
0.6755655 | 447.3113 | 26.56566 | 0.2586565
0.6814408 | 448.082 | 26.64443 | 0.259792
0.6873213 | 448.8754 | 26.72321 | 0.260932
0.6931992 | 449.6628 | 26.80199 | 0.2621251
0.6990771 | 450.436 | 26.88077 | 0.2633679
0.7059981 | 451.1456 | 26.95955 | 0.2645477
0.7128292 | 451.8787 | 27.03833 | 0.2657983
0.7187107 | 452.6837 | 27.11711 | 0.2670799
0.7265875 | 453.4323 | 27.19589 | 0.2684034
0.7324665 | 454.2431 | 27.27466 | 0.2697318
0.7403444 | 455.0275 | 27.35344 | 0.2711332
0.7482218 | 455.7361 | 27.43222 | 0.2725235
0.7560965 | 456.4391 | 27.511 | 0.2739475
0.7639743 | 457.1365 | 27.58978 | 0.2753925
0.7718522 | 457.9434 | 27.66856 | 0.2768575
0.7797301 | 458.6912 | 27.74734 | 0.2783827
0.7876116 | 459.46 | 27.82612 | 0.2799334
0.7954895 | 460.2183 | 27.90489 | 0.2814814
0.8053637 | 460.9153 | 27.98367 | 0.2830994
0.8132453 | 461.575 | 28.06245 | 0.2846869
0.8231215 | 462.2241 | 28.14123 | 0.2863241
0.831001 | 462.9195 | 28.22001 | 0.2879848
0.8417509 | 463.673 | 28.29879 | 0.2896962
0.8507545 | 464.401 | 28.37757 | 0.2914435
0.8612644 | 465.0915 | 28.45635 | 0.2931868
0.8705098 | 465.7671 | 28.53513 | 0.2949589
0.8803874 | 466.4799 | 28.6139 | 0.2967383
0.8905355 | 467.2209 | 28.69268 | 0.2985935
0.9021391 | 467.8717 | 28.77146 | 0.3004648
0.9120241 | 468.5097 | 28.85024 | 0.3023767
0.9237933 | 469.1966 | 28.92902 | 0.3042485
0.9355571 | 469.8824 | 29.0078 | 0.3061796
0.9456534 | 470.5616 | 29.08658 | 0.3081398
0.9575302 | 471.2637 | 29.16536 | 0.310194
0.9694087 | 471.9098 | 29.24413 | 0.3121892
0.9805778 | 472.5436 | 29.32291 | 0.3142387
0.9963295 | 473.2355 | 29.41754 | 0.3167209
1.009042 | 473.8885 | 29.50047 | 0.3189716
1.021841 | 474.5592 | 29.57925 | 0.321088
1.032801 | 475.2056 | 29.65803 | 0.3232245
1.046679 | 475.8006 | 29.73681 | 0.3254237
1.059111 | 476.5289 | 29.81559 | 0.3276629
1.072873 | 477.204 | 29.89655 | 0.3299861
1.092622 | 477.9518 | 30.01314 | 0.3333558
1.106374 | 478.5417 | 30.09192 | 0.3356649
1.120138 | 479.1526 | 30.1707 | 0.3380285
1.133944 | 479.7406 | 30.24948 | 0.3403911
1.153475 | 480.4597 | 30.35739 | 0.3436517
1.169401 | 481.1397 | 30.44704 | 0.3464253
1.185156 | 481.7793 | 30.52582 | 0.3489164
1.206369 | 482.5369 | 30.64189 | 0.3525664
1.222673 | 483.1807 | 30.72337 | 0.355234
1.241639 | 483.8841 | 30.81823 | 0.3583388
1.261273 | 484.5445 | 30.9264 | 0.3618891
1.279936 | 485.1608 | 31.01971 | 0.3649926
1.299693 | 485.8787 | 31.10849 | 0.3680396
1.321446 | 486.5659 | 31.21727 | 0.3717498
1.341204 | 487.218 | 31.30907 | 0.3749816
1.365437 | 487.9078 | 31.42724 | 0.3791121
1.388716 | 488.6273 | 31.5336 | 0.3828819
1.404707 | 489.2752 | 31.61238 | 0.3857806
1.432341 | 489.9378 | 31.73174 | 0.3901176
1.453982 | 490.6269 | 31.82994 | 0.3937963
1.481349 | 491.253 | 31.94744 | 0.3981696
1.507242 | 491.9726 | 32.06625 | 0.402645
1.534503 | 492.6688 | 32.17441 | 0.4068734
1.562019 | 493.3961 | 32.29258 | 0.4114901
1.592294 | 494.1013 | 32.41767 | 0.4164931
1.622516 | 494.7891 | 32.54261 | 0.421501
1.648552 | 495.421 | 32.64709 | 0.4257585
1.678063 | 496.0907 | 32.76526 | 0.4306122
1.71247 | 496.8051 | 32.8979 | 0.4361167
1.747081 | 497.5234 | 33.03159 | 0.4417606
1.776594 | 498.2251 | 33.14976 | 0.4468222
1.808111 | 498.9238 | 33.26793 | 0.4519844
1.845617 | 499.5319 | 33.4061 | 0.4579642
1.877702 | 500.2188 | 33.52569 | 0.4633395
1.912806 | 500.932 | 33.65243 | 0.4690473
1.954155 | 501.5745 | 33.8006 | 0.4757427
1.991497 | 502.2567 | 33.92836 | 0.4817177
2.030961 | 502.8882 | 34.06694 | 0.4881792
2.072034 | 503.55 | 34.21347 | 0.4950432
2.109308 | 504.2317 | 34.34103 | 0.5011745
2.14913 | 504.9072 | 34.47144 | 0.507559
2.19322 | 505.5652 | 34.61961 | 0.5147308
2.233107 | 506.2577 | 34.7537 | 0.5214285
2.278491 | 506.8983 | 34.89658 | 0.5286896
2.324696 | 507.548 | 35.04411 | 0.5362021
2.372073 | 508.1882 | 35.19228 | 0.5438564
2.424083 | 508.8128 | 35.35697 | 0.5524471
2.462008 | 509.4067 | 35.47149 | 0.5585493
2.506975 | 510.0314 | 35.60584 | 0.5657922
2.555976 | 510.6661 | 35.75495 | 0.5738295
2.597033 | 511.273 | 35.87312 | 0.5803406
2.656428 | 511.9255 | 36.04129 | 0.5896876
2.711661 | 512.5564 | 36.1991 | 0.5985725
2.774731 | 513.1642 | 36.37684 | 0.6086118
2.827745 | 513.8029 | 36.52439 | 0.6171732
2.891168 | 514.4288 | 36.70195 | 0.6274656
2.94231 | 515.1127 | 36.83951 | 0.6356364
3.006104 | 515.739 | 37.0103 | 0.6457711
3.063833 | 516.345 | 37.16462 | 0.6551302
3.126867 | 516.9842 | 37.33218 | 0.6652982
3.188903 | 517.6332 | 37.48974 | 0.6751199
3.276362 | 518.2759 | 37.71595 | 0.6892208
3.343649 | 518.9108 | 37.886 | 0.700021
3.406817 | 519.5403 | 38.04552 | 0.7102954
3.481976 | 520.1581 | 38.22997 | 0.7222393
3.548136 | 520.8277 | 38.38941 | 0.7327869
3.640024 | 521.4613 | 38.60509 | 0.7471175
3.727172 | 522.0677 | 38.81264 | 0.7612006
3.794186 | 522.6946 | 38.97045 | 0.772039
3.88097 | 523.3103 | 39.16776 | 0.7856208
3.981874 | 523.9402 | 39.39532 | 0.8015666
4.076291 | 524.5376 | 39.60753 | 0.8166156
4.180414 | 525.1339 | 39.83847 | 0.8331599
4.29218 | 525.8038 | 40.07997 | 0.8507979
4.391315 | 526.419 | 40.29193 | 0.866514
4.518869 | 527.0525 | 40.55776 | 0.8864527
4.636785 | 527.6022 | 40.80165 | 0.904996
4.723094 | 528.2097 | 40.97822 | 0.9186507
4.846133 | 528.7737 | 41.2255 | 0.9380369
4.990649 | 529.3443 | 41.51333 | 0.9608228
5.14015 | 529.8943 | 41.80634 | 0.9843617
5.300861 | 530.492 | 42.1169 | 1.009802
5.482595 | 530.937 | 42.46201 | 1.038441
5.65574 | 531.3764 | 42.78713 | 1.065536
5.819447 | 531.7247 | 43.0928 | 1.091051
6.022398 | 531.8744 | 43.47703 | 1.123041
6.216908 | 532.1318 | 43.84059 | 1.153314
6.427615 | 532.2677 | 44.23448 | 1.186193
6.638321 | 532.3864 | 44.62838 | 1.218942
6.849572 | 532.5124 | 45.02227 | 1.251798
7.053138 | 532.4067 | 45.39632 | 1.282991
7.260417 | 532.4127 | 45.78006 | 1.315033
7.473123 | 532.3541 | 46.17395 | 1.347765
7.687822 | 532.1785 | 46.56785 | 1.380606
7.891344 | 532.0423 | 46.94505 | 1.412031
8.093229 | 531.8001 | 47.31564 | 1.443003
8.295933 | 531.4512 | 47.68953 | 1.47412
8.492646 | 531.064 | 48.05342 | 1.504405
8.707347 | 530.7466 | 48.44732 | 1.537187
8.89804 | 530.2895 | 48.80121 | 1.566684
9.092752 | 530.0065 | 49.15511 | 1.596168
9.279732 | 529.4686 | 49.4995 | 1.624865
9.456151 | 529.1215 | 49.82289 | 1.651904
9.638171 | 528.573 | 50.14943 | 1.679022
9.819559 | 527.9889 | 50.48068 | 1.706585
9.995884 | 527.4416 | 50.79983 | 1.733285
10.17096 | 526.9276 | 51.11847 | 1.75979
10.35343 | 526.3731 | 51.44989 | 1.787504
10.50523 | 525.8171 | 51.7225 | 1.810186
10.66704 | 525.1963 | 52.01511 | 1.834549
10.79866 | 524.6256 | 52.25404 | 1.85444
10.95497 | 524.0494 | 52.53414 | 1.877776
11.1169 | 523.4211 | 52.82592 | 1.902131
11.25164 | 522.8229 | 53.07029 | 1.922482
11.40266 | 522.2243 | 53.34177 | 1.945143
11.50524 | 521.6065 | 53.52541 | 1.960438
11.63762 | 521.0161 | 53.76296 | 1.980256
11.76843 | 520.4186 | 54.00078 | 2.000001
11.88493 | 519.8013 | 54.20808 | 2.01727
12.01158 | 519.2256 | 54.43564 | 2.036213
12.12019 | 518.6411 | 54.62979 | 2.052388
12.24889 | 518.0411 | 54.86075 | 2.071697
12.37556 | 517.382 | 55.08831 | 2.090671
12.49608 | 516.7505 | 55.30233 | 2.108533
12.60037 | 516.1085 | 55.48928 | 2.124112
12.72581 | 515.4742 | 55.71147 | 2.142627
12.83852 | 514.8073 | 55.91244 | 2.159395
12.93486 | 514.1806 | 56.08414 | 2.173665
13.03086 | 513.5373 | 56.25707 | 2.188018
13.14446 | 512.9177 | 56.45841 | 2.204835
13.2568 | 512.3123 | 56.65877 | 2.221508
13.36146 | 511.6476 | 56.84633 | 2.237128
13.45128 | 511.0106 | 57.00583 | 2.250449
13.53913 | 510.3641 | 57.16216 | 2.26338
13.66158 | 509.7594 | 57.37925 | 2.281578
13.7461 | 509.1453 | 57.52656 | 2.293878
13.83899 | 508.4647 | 57.69117 | 2.307574
13.92424 | 507.8304 | 57.84375 | 2.320248
14.02807 | 507.2136 | 58.02923 | 2.335769
14.12273 | 506.5589 | 58.19679 | 2.34971
14.20904 | 505.9409 | 58.35043 | 2.362485
14.29076 | 505.2791 | 58.49643 | 2.374638
14.37875 | 504.6268 | 58.65459 | 2.38779
14.47791 | 503.988 | 58.83127 | 2.402524
14.5602 | 503.365 | 58.97822 | 2.414749
14.65685 | 502.6917 | 59.1491 | 2.429093
14.74278 | 502.0219 | 59.30211 | 2.441778
14.81996 | 501.3911 | 59.43725 | 2.453097
14.9079 | 500.752 | 59.5936 | 2.466168
14.99728 | 500.1178 | 59.75236 | 2.479347
15.07396 | 499.4466 | 59.88994 | 2.490781
15.15859 | 498.7745 | 60.03748 | 2.503122
15.23726 | 498.1425 | 60.17504 | 2.514556
15.30465 | 497.5273 | 60.29444 | 2.524484
15.38657 | 496.8913 | 60.44015 | 2.536652
15.46462 | 496.1873 | 60.57771 | 2.54804
15.5501 | 495.5444 | 60.72895 | 2.560703
15.63168 | 494.8578 | 60.87282 | 2.572657
15.70014 | 494.1794 | 60.99529 | 2.582866
15.78316 | 493.5073 | 61.14345 | 2.595246
15.84882 | 492.8129 | 61.25937 | 2.604834
15.9392 | 492.1593 | 61.41979 | 2.618321
16.01223 | 491.4632 | 61.54796 | 2.629001
16.07244 | 490.8006 | 61.65408 | 2.637799
16.14714 | 490.1697 | 61.78573 | 2.648781
16.20731 | 489.5905 | 61.89246 | 2.657693
16.28631 | 488.9361 | 62.03063 | 2.669185
16.35326 | 488.3015 | 62.1488 | 2.678977
16.42215 | 487.5906 | 62.26697 | 2.68889
16.49242 | 486.9123 | 62.39351 | 2.699382
16.5633 | 486.2419 | 62.51554 | 2.709666
16.60715 | 485.6248 | 62.59431 | 2.716075
16.67245 | 484.9561 | 62.70964 | 2.725698
16.74304 | 484.2648 | 62.83374 | 2.735998
16.81757 | 483.5557 | 62.96598 | 2.747114
16.88035 | 482.9092 | 63.07886 | 2.756482
16.94891 | 482.1828 | 63.19821 | 2.766509
17.00156 | 481.5174 | 63.29048 | 2.774065
17.07288 | 480.8983 | 63.41577 | 2.784639
17.11672 | 480.2622 | 63.49454 | 2.791196
17.18064 | 479.6143 | 63.60498 | 2.800398
17.23503 | 478.9386 | 63.7021 | 2.808442
17.30269 | 478.3249 | 63.82132 | 2.818405
17.35781 | 477.6749 | 63.91966 | 2.826635
17.42427 | 476.9923 | 64.03688 | 2.836409
17.48232 | 476.289 | 64.13722 | 2.84475
17.54279 | 475.5791 | 64.24399 | 2.853677
17.60084 | 474.8374 | 64.34477 | 2.86206
17.64882 | 474.1769 | 64.43033 | 2.869109
17.71707 | 473.4492 | 64.5485 | 2.879048
17.77687 | 472.7403 | 64.65667 | 2.887949
17.8439 | 471.9511 | 64.77483 | 2.897841
17.89379 | 471.2801 | 64.863 | 2.905107
17.95321 | 470.5642 | 64.96745 | 2.91386
18.00372 | 469.8658 | 65.05623 | 2.921267
18.06799 | 469.1431 | 65.16751 | 2.930551
18.11626 | 468.4183 | 65.25378 | 2.937826
18.16706 | 467.7568 | 65.34513 | 2.945311
18.23467 | 467.1098 | 65.46134 | 2.955143
18.2781 | 466.4802 | 65.54018 | 2.961679
18.33532 | 465.7916 | 65.6389 | 2.969904
18.38059 | 465.0794 | 65.71768 | 2.976442
18.42879 | 464.3816 | 65.80468 | 2.98369
18.48711 | 463.7187 | 65.90524 | 2.992163
18.53039 | 462.9496 | 65.98401 | 2.998619
18.57822 | 462.3356 | 66.06919 | 3.005752
18.63693 | 461.6683 | 66.17157 | 3.014254
18.68221 | 461.0844 | 66.25035 | 3.020887
18.72656 | 460.4258 | 66.32913 | 3.027386
18.77074 | 459.7922 | 66.40791 | 3.033899
18.82733 | 459.0796 | 66.50669 | 3.042172
18.87272 | 458.4699 | 66.58547 | 3.048803
18.91809 | 457.7453 | 66.66424 | 3.055229
18.9618 | 457.0875 | 66.74302 | 3.061778
19.00689 | 456.4729 | 66.8218 | 3.068434
19.05651 | 455.8028 | 66.91087 | 3.075819
19.10768 | 455.1167 | 66.99936 | 3.083178
19.15106 | 454.4124 | 67.07814 | 3.089758
19.19645 | 453.8131 | 67.15692 | 3.096366
19.2414 | 453.18 | 67.2357 | 3.102916
19.28523 | 452.3931 | 67.31447 | 3.109431
19.3366 | 451.7099 | 67.40325 | 3.116855
19.3812 | 451.0925 | 67.48203 | 3.123486
19.42648 | 450.3452 | 67.56081 | 3.130046
19.47175 | 449.6943 | 67.63959 | 3.136671
19.51701 | 448.9649 | 67.71837 | 3.14324
19.56028 | 448.217 | 67.79715 | 3.149671
19.61931 | 447.515 | 67.89889 | 3.158223
19.66727 | 446.7233 | 67.9847 | 3.165345
19.71242 | 445.9775 | 68.06348 | 3.17197
19.75757 | 445.3224 | 68.14226 | 3.178547
19.80262 | 444.6278 | 68.22104 | 3.185018
19.84985 | 443.9525 | 68.29982 | 3.191634
19.89314 | 443.253 | 68.3786 | 3.198246
19.93841 | 442.4782 | 68.45738 | 3.204664
19.98368 | 441.7672 | 68.53616 | 3.211319
20.02895 | 441.0739 | 68.61493 | 3.217931
20.07222 | 440.2457 | 68.69371 | 3.224346
20.11749 | 439.5956 | 68.77249 | 3.23091
20.16276 | 438.8928 | 68.85127 | 3.237547
20.20801 | 438.1634 | 68.93005 | 3.244011
20.25328 | 437.478 | 69.00883 | 3.250619
20.29855 | 436.6459 | 69.08761 | 3.257272
20.34182 | 435.89 | 69.16639 | 3.263785
20.38856 | 435.1829 | 69.24517 | 3.270331
20.43236 | 434.3254 | 69.32394 | 3.276976
20.47845 | 433.6074 | 69.40408 | 3.28358
20.52888 | 432.9274 | 69.4915 | 3.290913
20.57415 | 432.1329 | 69.57028 | 3.297484
20.61943 | 431.3483 | 69.64906 | 3.30414
20.6647 | 430.4976 | 69.72784 | 3.310656
20.70995 | 429.5704 | 69.80662 | 3.317131
20.75522 | 428.891 | 69.8854 | 3.323772
20.80049 | 428.1186 | 69.96417 | 3.3304
20.84446 | 427.2311 | 70.04295 | 3.336856
20.88903 | 426.4808 | 70.12173 | 3.343479
20.9343 | 425.7517 | 70.20051 | 3.35009
20.97956 | 424.917 | 70.27929 | 3.356563
21.02602 | 424.1242 | 70.35807 | 3.363138
21.07141 | 423.2833 | 70.43685 | 3.369723
21.11681 | 422.4311 | 70.51563 | 3.376199
21.16064 | 421.6845 | 70.5944 | 3.382809
21.20757 | 420.8761 | 70.67318 | 3.389427
21.25096 | 420.0145 | 70.75196 | 3.395895
21.29449 | 419.1602 | 70.83074 | 3.402451
21.33974 | 418.2701 | 70.90952 | 3.409024
21.38496 | 417.4356 | 70.9883 | 3.415594
21.43024 | 416.6513 | 71.06708 | 3.422167
21.47551 | 415.7675 | 71.14586 | 3.428735
21.52076 | 414.9495 | 71.22463 | 3.435326
21.56603 | 414.0745 | 71.30341 | 3.441896
21.6113 | 413.1588 | 71.38219 | 3.448436
21.65657 | 412.3026 | 71.46097 | 3.455023
21.70185 | 411.4545 | 71.53975 | 3.461618
21.74626 | 410.5552 | 71.61853 | 3.468183
21.79236 | 409.7069 | 71.69731 | 3.474814
21.83764 | 408.8108 | 71.77609 | 3.481361
21.88242 | 407.7964 | 71.85486 | 3.487834
21.92818 | 407.0132 | 71.93364 | 3.494459
21.97345 | 406.1155 | 72.01242 | 3.501061
22.0187 | 405.1553 | 72.0912 | 3.507516
22.06397 | 404.3046 | 72.16998 | 3.514152
22.10925 | 403.3775 | 72.24876 | 3.52075
22.15476 | 402.4174 | 72.32754 | 3.527278
22.20013 | 401.4296 | 72.40632 | 3.533788
22.24504 | 400.4583 | 72.4851 | 3.540382
22.29092 | 399.5732 | 72.56387 | 3.546936
22.33757 | 398.709 | 72.64265 | 3.553517
22.38284 | 397.7437 | 72.72143 | 3.560055
22.42308 | 396.8554 | 72.79021 | 3.565744
22.46738 | 395.9132 | 72.86899 | 3.57231
22.51465 | 394.9072 | 72.94777 | 3.578886
22.55991 | 393.9972 | 73.02655 | 3.58548
22.60518 | 393.0099 | 73.10533 | 3.592022
22.64445 | 392.0574 | 73.1741 | 3.597738
22.68972 | 391.1519 | 73.25288 | 3.60437
22.73499 | 390.2128 | 73.33166 | 3.610913
22.76407 | 389.5169 | 73.38022 | 3.615001
22.79151 | 388.8289 | 73.42922 | 3.618975
22.83679 | 388.0054 | 73.508 | 3.625591
22.88206 | 387.0822 | 73.58678 | 3.632239
22.92777 | 386.0476 | 73.66556 | 3.638759
22.97459 | 385.0163 | 73.74433 | 3.64538
23.01592 | 384.0193 | 73.81656 | 3.651419
23.03836 | 383.4274 | 73.85595 | 3.654611
23.07439 | 382.6195 | 73.92067 | 3.660032
23.11966 | 381.6689 | 73.99945 | 3.666615
23.15245 | 380.884 | 74.05411 | 3.671204
23.17408 | 380.2735 | 74.0935 | 3.674413
23.21545 | 379.374 | 74.16579 | 3.680501
23.26136 | 378.3714 | 74.24228 | 3.686871
23.28498 | 377.7793 | 74.28167 | 3.690173
23.30727 | 377.1907 | 74.32212 | 3.693438
23.35417 | 376.1892 | 74.40045 | 3.700078
23.37589 | 375.6074 | 74.43984 | 3.703277
23.41153 | 374.7416 | 74.49923 | 3.708233
23.44434 | 373.9275 | 74.55724 | 3.712984
23.48679 | 372.975 | 74.62801 | 3.718975
23.51442 | 372.288 | 74.6774 | 3.723076
23.5427 | 371.5813 | 74.72679 | 3.727251
23.5657 | 370.9897 | 74.76618 | 3.730391
23.60268 | 370.0889 | 74.83113 | 3.735839
23.62895 | 369.4552 | 74.87495 | 3.73947
23.65058 | 368.8878 | 74.91434 | 3.742789
23.68023 | 368.1577 | 74.96373 | 3.746945
23.70974 | 367.3892 | 75.01625 | 3.751184
23.75051 | 366.434 | 75.08503 | 3.756991
23.77828 | 365.7283 | 75.1338 | 3.761099
23.80676 | 365.0362 | 75.18129 | 3.765077
23.82839 | 364.4366 | 75.22068 | 3.768253
23.85803 | 363.7477 | 75.27007 | 3.772441
23.87977 | 363.1758 | 75.30946 | 3.7757
23.9033 | 362.5741 | 75.34885 | 3.778971
23.92692 | 361.9622 | 75.38824 | 3.782353
23.95056 | 361.2956 | 75.42763 | 3.785562
23.97219 | 360.6504 | 75.46702 | 3.78878
24.0071 | 359.8429 | 75.52641 | 3.79378
24.03547 | 359.1514 | 75.5758 | 3.797897
24.05911 | 358.5471 | 75.61519 | 3.801286
24.08272 | 357.8608 | 75.65457 | 3.804563
24.10436 | 357.2156 | 75.69396 | 3.8078
24.134 | 356.4929 | 75.74335 | 3.812008
24.15764 | 355.8781 | 75.78274 | 3.815228
24.18083 | 355.2588 | 75.82213 | 3.818525
24.20291 | 354.6373 | 75.86152 | 3.821833
24.22653 | 354.0192 | 75.90091 | 3.825031
24.25434 | 353.3105 | 75.9506 | 3.829187
24.2838 | 352.5621 | 75.99969 | 3.833308
24.30744 | 351.9048 | 76.03908 | 3.8366
24.33106 | 351.2397 | 76.07847 | 3.839924
24.35312 | 350.5492 | 76.11786 | 3.843121
24.37633 | 349.8996 | 76.15725 | 3.846398
24.39997 | 349.3041 | 76.19664 | 3.849749
24.4216 | 348.7207 | 76.23603 | 3.852991
24.44524 | 348.0984 | 76.27542 | 3.856302
24.46886 | 347.4228 | 76.3148 | 3.859587
24.4925 | 346.7335 | 76.35419 | 3.862771
24.51413 | 346.0774 | 76.39358 | 3.866115
24.53777 | 345.4376 | 76.43297 | 3.869434
24.56141 | 344.7723 | 76.47236 | 3.872656
24.58503 | 344.0961 | 76.51175 | 3.875996
24.60666 | 343.4275 | 76.55114 | 3.879226
24.6303 | 342.7894 | 76.59053 | 3.882426
24.65195 | 342.1668 | 76.62992 | 3.885786
24.67557 | 341.5011 | 76.66931 | 3.889067
24.69921 | 340.8067 | 76.7087 | 3.892358
24.72283 | 340.1032 | 76.74809 | 3.895701
24.74647 | 339.386 | 76.78748 | 3.898886
24.7681 | 338.6871 | 76.82687 | 3.902093
24.79174 | 338.017 | 76.86626 | 3.905438
24.81538 | 337.3454 | 76.90565 | 3.908678
24.839 | 336.6868 | 76.94504 | 3.912006
24.86264 | 335.9856 | 76.98442 | 3.915345
24.88427 | 335.223 | 77.02381 | 3.918525
24.90791 | 334.5227 | 77.0632 | 3.921785
24.93155 | 333.8441 | 77.10259 | 3.925157
24.95517 | 333.1203 | 77.14198 | 3.928395
24.97881 | 332.3683 | 77.18137 | 3.931755
25.00245 | 331.6354 | 77.22076 | 3.935031
25.02609 | 330.9138 | 77.26015 | 3.938226
25.0497 | 330.2222 | 77.29954 | 3.941526
25.07155 | 329.5159 | 77.33893 | 3.944808
25.09498 | 328.774 | 77.37832 | 3.948097
25.11862 | 328.0225 | 77.41771 | 3.951493
25.14224 | 327.2255 | 77.4571 | 3.95471
25.16587 | 326.436 | 77.49649 | 3.957912
25.18951 | 325.7578 | 77.53588 | 3.961278
25.21315 | 325.0486 | 77.57527 | 3.964541
25.23585 | 324.2833 | 77.61465 | 3.967805
25.26041 | 323.5084 | 77.65404 | 3.971187
25.28336 | 322.7102 | 77.69343 | 3.974438
25.30568 | 321.9221 | 77.73282 | 3.977723
25.32932 | 321.1347 | 77.77221 | 3.981051
25.35294 | 320.3689 | 77.8116 | 3.984298
25.37658 | 319.6118 | 77.85099 | 3.987577
25.40022 | 318.78 | 77.89038 | 3.990914
25.42386 | 317.8957 | 77.92977 | 3.994088
25.44549 | 317.0678 | 77.96916 | 3.997384
25.46911 | 316.272 | 78.00855 | 4.000705
25.49275 | 315.4344 | 78.04794 | 4.003962
25.51639 | 314.6027 | 78.08733 | 4.007308
25.54001 | 313.6884 | 78.12672 | 4.010579
25.56364 | 312.7336 | 78.16611 | 4.013783
25.58729 | 311.8142 | 78.2055 | 4.017115
25.61093 | 310.8773 | 78.24488 | 4.020423
25.63454 | 309.8659 | 78.28427 | 4.02367
25.65818 | 308.6294 | 78.32366 | 4.026981
25.68381 | 307.0513 | 78.36305 | 4.030248
25.70944 | 305.1879 | 78.40244 | 4.03346
25.73508 | 303.1219 | 78.44183 | 4.036808
25.76271 | 300.3591 | 78.48122 | 4.040116
25.79045 | 294.4426 | 78.52061 | 4.043376
25.83395 | 234.5285 | 78.56 | 4.046674

## Образец6
Образец6 | Образец6 | Образец6 | Образец6
Деформация | Стандартное усилие | Время испытания | Номинальная деформация
% | MPa | s | mm
0 | 31.83301 | 0 | 0
0 | 31.82104 | 0.3898899 | 0
0 | 32.04808 | 0.7558458 | 0.0003176493
0 | 32.65938 | 0.9209009 | 0.001086543
0 | 33.34931 | 1.027868 | 0.001776472
0.0009871882 | 34.02135 | 1.11989 | 0.002531228
0.002 | 34.6899 | 1.197868 | 0.003251882
0.002 | 35.52009 | 1.275846 | 0.004023093
0.002 | 36.27829 | 1.353824 | 0.004814157
0.004 | 37.00681 | 1.431802 | 0.00557902
0.004 | 37.75371 | 1.50978 | 0.006364226
0.004 | 38.50943 | 1.587758 | 0.007149404
0.006 | 39.33314 | 1.665736 | 0.007930066
0.006 | 40.12441 | 1.743714 | 0.008691449
0.007998487 | 40.92046 | 1.821692 | 0.009492889
0.008 | 41.73578 | 1.89967 | 0.01029033
0.01 | 42.52576 | 1.977648 | 0.01104697
0.01 | 43.29312 | 2.055626 | 0.01181942
0.01199999 | 44.08759 | 2.133604 | 0.01260105
0.012 | 44.95039 | 2.211582 | 0.01336926
0.01395594 | 45.8088 | 2.28956 | 0.01415513
0.014 | 46.69589 | 2.367538 | 0.01496064
0.01599918 | 47.54048 | 2.445516 | 0.0157138
0.016 | 48.38523 | 2.523493 | 0.01651042
0.01799845 | 49.18946 | 2.601471 | 0.01727505
0.018 | 50.07379 | 2.679449 | 0.01807132
0.01874274 | 50.97323 | 2.757427 | 0.01884566
0.02 | 51.86661 | 2.835405 | 0.0196459
0.022 | 52.76257 | 2.913383 | 0.02041245
0.022 | 53.69556 | 2.991361 | 0.02119859
0.02399988 | 54.59313 | 3.069339 | 0.02196586
0.024 | 55.43108 | 3.147317 | 0.02271258
0.02552952 | 56.38854 | 3.225295 | 0.02351579
0.026 | 57.35129 | 3.303273 | 0.02428027
0.02799841 | 58.33895 | 3.381251 | 0.02508366
0.028 | 59.2165 | 3.459229 | 0.02586222
0.02999999 | 60.16032 | 3.537207 | 0.02662877
0.03 | 61.07831 | 3.615185 | 0.02744212
0.03031631 | 62.06453 | 3.693163 | 0.02820667
0.032 | 63.05504 | 3.771141 | 0.02901022
0.034 | 64.03177 | 3.849119 | 0.02979709
0.034 | 64.97201 | 3.927097 | 0.030583
0.036 | 65.90774 | 4.005075 | 0.03132192
0.036 | 66.8632 | 4.083053 | 0.03211226
0.03799837 | 67.84075 | 4.161031 | 0.03287691
0.038 | 68.82146 | 4.239009 | 0.0336416
0.04 | 69.90405 | 4.316987 | 0.03444734
0.04 | 70.88357 | 4.394965 | 0.03521703
0.042 | 71.81846 | 4.472943 | 0.03601785
0.04399653 | 72.81688 | 4.550921 | 0.0367837
0.044 | 73.87853 | 4.628899 | 0.03756771
0.04568769 | 74.87664 | 4.706877 | 0.03835297
0.046 | 75.92418 | 4.784855 | 0.03913836
0.04728327 | 76.81338 | 4.852833 | 0.03982782
0.048 | 77.79653 | 4.930811 | 0.04059603
0.04999795 | 78.54846 | 4.984394 | 0.0411387
0.05 | 79.28527 | 5.036767 | 0.04167997
0.05 | 80.16196 | 5.102372 | 0.0423009
0.052 | 80.87746 | 5.152723 | 0.04279557
0.052 | 81.97232 | 5.230701 | 0.04360077
0.054 | 82.95655 | 5.308679 | 0.04436778
0.054 | 83.99438 | 5.386657 | 0.04517231
0.056 | 84.72257 | 5.437317 | 0.04565455
0.056 | 85.62 | 5.502613 | 0.0463163
0.058 | 86.60393 | 5.575295 | 0.0470502
0.058 | 87.32567 | 5.624284 | 0.047578
0.05999999 | 88.18889 | 5.686547 | 0.04818891
0.06 | 89.12967 | 5.754525 | 0.04889151
0.06024979 | 89.91085 | 5.811251 | 0.04943652
0.062 | 90.74262 | 5.87048 | 0.0500484
0.062 | 91.57058 | 5.929229 | 0.05061598
0.064 | 92.41042 | 5.988218 | 0.05120703
0.064 | 93.06802 | 6.034414 | 0.05168095
0.06599862 | 93.9933 | 6.102392 | 0.05235005
0.066 | 94.96268 | 6.175185 | 0.05307401
0.06683331 | 95.68542 | 6.224174 | 0.05355946
0.068 | 96.29841 | 6.263163 | 0.0539689
0.068 | 96.90525 | 6.304304 | 0.05436262
0.07 | 97.83111 | 6.371141 | 0.05505543
0.07 | 98.55129 | 6.42013 | 0.05554369
0.07 | 99.40268 | 6.478238 | 0.05612535
0.072 | 100.325 | 6.546216 | 0.05680544
0.072 | 101.181 | 6.607097 | 0.05741989
0.07399857 | 101.7772 | 6.646086 | 0.0577961
0.074 | 102.4872 | 6.695075 | 0.05830234
0.07481133 | 103.3389 | 6.754064 | 0.0588746
0.07599999 | 103.9521 | 6.793053 | 0.05924681
0.076 | 104.5511 | 6.832042 | 0.05965188
0.076 | 105.1197 | 6.871031 | 0.06001975
0.078 | 106.0671 | 6.94004 | 0.06075165
0.078 | 106.7793 | 6.989009 | 0.0612185
0.07959668 | 107.3957 | 7.027998 | 0.06160264
0.08 | 108.0114 | 7.066987 | 0.06200772
0.08 | 108.5864 | 7.105976 | 0.0623923
0.08199999 | 109.1779 | 7.144965 | 0.06276631
0.082 | 109.7726 | 7.183954 | 0.06316927
0.082 | 110.381 | 7.222943 | 0.06356605
0.082 | 110.9727 | 7.261932 | 0.06395458
0.084 | 111.6627 | 7.310921 | 0.06444012
0.084 | 112.2198 | 7.34991 | 0.06484327
0.084 | 112.8121 | 7.388899 | 0.06522553
0.086 | 113.4384 | 7.427888 | 0.06564466
0.086 | 114.0536 | 7.466877 | 0.06603145
0.086 | 114.6661 | 7.505866 | 0.06641342
0.088 | 115.2841 | 7.544855 | 0.06678592
0.088 | 115.9284 | 7.587688 | 0.0672386
0.08999739 | 116.6422 | 7.635666 | 0.0676989
0.09 | 117.3192 | 7.681822 | 0.06814961
0.09 | 117.9086 | 7.721622 | 0.06854173
0.09 | 118.6428 | 7.7698 | 0.0690176
0.092 | 119.2594 | 7.808789 | 0.06942056
0.092 | 119.8666 | 7.847778 | 0.06978659
0.09399881 | 120.4745 | 7.886767 | 0.07019162
0.094 | 121.0975 | 7.925756 | 0.07058794
0.094 | 121.7198 | 7.964745 | 0.07096044
0.09599771 | 122.3486 | 8.003734 | 0.07136552
0.096 | 122.9691 | 8.042723 | 0.07175533
0.096 | 123.5937 | 8.081712 | 0.07215478
0.098 | 124.2519 | 8.120701 | 0.07253927
0.098 | 124.8955 | 8.15969 | 0.07292319
0.098 | 125.5406 | 8.198679 | 0.07330523
0.09999914 | 126.1932 | 8.237668 | 0.07370823
0.1 | 126.8592 | 8.276657 | 0.07411124
0.1 | 127.5195 | 8.315646 | 0.07449353
0.102 | 128.1816 | 8.354635 | 0.07487598
0.102 | 128.8288 | 8.393624 | 0.07527894
0.1025216 | 129.4828 | 8.432613 | 0.07566127
0.104 | 130.1574 | 8.471602 | 0.07604665
0.104 | 130.832 | 8.510591 | 0.07644633
0.1059124 | 131.4949 | 8.54958 | 0.07686892
0.106 | 132.165 | 8.588569 | 0.07723467
0.106 | 132.8642 | 8.627558 | 0.07761383
0.108 | 133.5363 | 8.666547 | 0.07799616
0.108 | 134.1678 | 8.705536 | 0.07839912
0.108 | 134.8124 | 8.744525 | 0.07877035
0.11 | 135.4635 | 8.783514 | 0.07914304
0.11 | 136.1251 | 8.822503 | 0.07953063
0.1119969 | 136.8077 | 8.861491 | 0.07994896
0.112 | 137.4979 | 8.90048 | 0.08031189
0.112 | 138.2152 | 8.939469 | 0.08075378
0.114 | 138.9266 | 8.978458 | 0.08113416
0.114 | 139.6081 | 9.017447 | 0.08150415
0.1152849 | 140.2606 | 9.056436 | 0.08191495
0.116 | 140.9361 | 9.095425 | 0.08230471
0.116 | 141.6292 | 9.134414 | 0.08269621
0.1179976 | 142.3232 | 9.173403 | 0.08306275
0.118 | 143.0047 | 9.212392 | 0.08346755
0.118 | 143.6822 | 9.251381 | 0.08387263
0.12 | 144.3939 | 9.29037 | 0.08423776
0.12 | 145.0941 | 9.329359 | 0.0846413
0.1219994 | 145.7751 | 9.368348 | 0.08503952
0.122 | 146.428 | 9.407337 | 0.08540451
0.122 | 147.1213 | 9.446326 | 0.08582832
0.124 | 147.8624 | 9.485315 | 0.08620069
0.124 | 148.5787 | 9.524304 | 0.0866252
0.1246575 | 149.277 | 9.563293 | 0.08698895
0.126 | 149.961 | 9.602282 | 0.08734614
0.126 | 150.6521 | 9.641271 | 0.08773963
0.1279964 | 151.3325 | 9.68026 | 0.08814258
0.128 | 152.0037 | 9.719249 | 0.08850417
0.128 | 152.6785 | 9.758238 | 0.0888902
0.13 | 153.3859 | 9.797227 | 0.08926904
0.13 | 154.0968 | 9.836216 | 0.0896925
0.132 | 154.7959 | 9.875205 | 0.09006403
0.132 | 155.513 | 9.914194 | 0.09044502
0.132 | 156.2346 | 9.953183 | 0.09083938
0.134 | 156.9502 | 9.992172 | 0.09123778
0.134 | 157.6504 | 10.03116 | 0.09164767
0.1359964 | 158.3682 | 10.07015 | 0.09202774
0.136 | 159.083 | 10.10914 | 0.09244944
0.1376227 | 159.8103 | 10.14813 | 0.09281276
0.138 | 160.5402 | 10.18712 | 0.09321577
0.138 | 161.2666 | 10.22611 | 0.09359808
0.14 | 161.9685 | 10.2651 | 0.09400104
0.14 | 162.6636 | 10.30408 | 0.09438349
0.1406135 | 163.3766 | 10.34307 | 0.09477225
0.142 | 164.1174 | 10.38206 | 0.09515215
0.142 | 164.827 | 10.42105 | 0.09555088
0.1439964 | 165.5524 | 10.46004 | 0.09595336
0.144 | 166.2719 | 10.49903 | 0.0963548
0.144 | 167.007 | 10.53802 | 0.09672242
0.146 | 167.7151 | 10.57701 | 0.0971275
0.146 | 168.4104 | 10.616 | 0.09752437
0.148 | 169.1109 | 10.65498 | 0.09788612
0.148 | 169.8161 | 10.69397 | 0.09828074
0.1485915 | 170.5395 | 10.73296 | 0.09867139
0.15 | 171.2587 | 10.77195 | 0.09905351
0.15 | 171.988 | 10.81094 | 0.09943596
0.152 | 172.7366 | 10.84993 | 0.09983892
0.152 | 173.4739 | 10.88892 | 0.1002214
0.1535787 | 174.1807 | 10.92791 | 0.1006033
0.154 | 174.8828 | 10.9669 | 0.1009987
0.154 | 175.6282 | 11.00589 | 0.1013972
0.156 | 176.3818 | 11.04487 | 0.1017917
0.156 | 177.1288 | 11.08386 | 0.102174
0.1579974 | 177.8721 | 11.12285 | 0.102577
0.158 | 178.636 | 11.16184 | 0.10298
0.1581659 | 179.3663 | 11.20083 | 0.1033415
0.16 | 180.0812 | 11.23982 | 0.1037244
0.16 | 180.8161 | 11.27881 | 0.104145
0.162 | 181.5737 | 11.3178 | 0.1045044
0.162 | 182.3057 | 11.35679 | 0.1049047
0.1639985 | 183.0478 | 11.39578 | 0.1052943
0.164 | 183.8011 | 11.43476 | 0.1056768
0.164 | 184.5756 | 11.47375 | 0.1060798
0.166 | 185.291 | 11.51274 | 0.1064561
0.166 | 185.9796 | 11.55173 | 0.1068442
0.168 | 186.6943 | 11.59072 | 0.1072281
0.168 | 187.4278 | 11.62971 | 0.107629
0.168 | 188.1614 | 11.6687 | 0.1079911
0.17 | 188.926 | 11.70769 | 0.1083989
0.17 | 189.6959 | 11.74668 | 0.108797
0.172 | 190.4456 | 11.78567 | 0.1091794
0.172 | 191.1667 | 11.82465 | 0.1095726
0.1739977 | 191.8971 | 11.86364 | 0.1099647
0.174 | 192.6343 | 11.90263 | 0.1103468
0.1743237 | 193.387 | 11.94162 | 0.1107464
0.176 | 194.1297 | 11.98061 | 0.111113
0.176 | 194.8739 | 12.0196 | 0.1115147
0.178 | 195.6628 | 12.05859 | 0.1119176
0.178 | 196.4299 | 12.09758 | 0.1123206
0.1793109 | 197.1723 | 12.13657 | 0.1127098
0.18 | 197.9367 | 12.17556 | 0.1131169
0.18 | 198.675 | 12.21454 | 0.1134992
0.182 | 199.4115 | 12.25353 | 0.1138703
0.182 | 200.1324 | 12.29252 | 0.1142371
0.1839969 | 200.8633 | 12.33151 | 0.1146554
0.184 | 201.6054 | 12.3705 | 0.1150173
0.184 | 202.3393 | 12.40949 | 0.1153993
0.186 | 203.087 | 12.44848 | 0.1158054
0.186 | 203.8416 | 12.48747 | 0.1162105
0.1879987 | 204.6141 | 12.52646 | 0.1165951
0.188 | 205.3898 | 12.56545 | 0.1169906
0.1888853 | 206.1501 | 12.60443 | 0.1173612
0.19 | 206.8853 | 12.64342 | 0.117776
0.19 | 207.5809 | 12.68241 | 0.1181895
0.192 | 208.2661 | 12.7214 | 0.1185404
0.192 | 208.9574 | 12.76039 | 0.1189019
0.194 | 209.7007 | 12.79938 | 0.1193049
0.194 | 210.4899 | 12.83837 | 0.1196873
0.195999 | 211.2617 | 12.87736 | 0.1200958
0.196 | 212.0365 | 12.91635 | 0.1204932
0.1979983 | 212.8121 | 12.95534 | 0.1208962
0.198 | 213.5368 | 12.99432 | 0.1212757
0.198 | 214.2862 | 13.03331 | 0.1216746
0.2 | 215.0568 | 13.0723 | 0.1220797
0.2 | 215.8214 | 13.11129 | 0.122446
0.2019965 | 216.5712 | 13.15028 | 0.1228081
0.202 | 217.3878 | 13.18927 | 0.1232504
0.2039994 | 218.1573 | 13.22826 | 0.1236135
0.204 | 218.9051 | 13.26725 | 0.123981
0.204 | 219.6253 | 13.30624 | 0.1243988
0.206 | 220.3953 | 13.34523 | 0.1247813
0.2068413 | 221.1509 | 13.38421 | 0.1251754
0.208 | 221.929 | 13.4232 | 0.1255457
0.208 | 222.7053 | 13.46219 | 0.1259326
0.2099968 | 223.4681 | 13.50118 | 0.1263286
0.21 | 224.2158 | 13.54017 | 0.1267337
0.2118285 | 224.9737 | 13.57916 | 0.1270973
0.212 | 225.7134 | 13.61815 | 0.1275024
0.212 | 226.4639 | 13.65714 | 0.1278663
0.214 | 227.2285 | 13.69613 | 0.1282713
0.214 | 228.0434 | 13.73512 | 0.1286869
0.216 | 228.8553 | 13.7741 | 0.1290483
0.216 | 229.6204 | 13.81309 | 0.1294449
0.218 | 230.3709 | 13.85208 | 0.1298175
0.218 | 231.109 | 13.89107 | 0.1302367
0.218012 | 231.8763 | 13.93006 | 0.130619
0.22 | 232.6625 | 13.96905 | 0.1310012
0.22 | 233.4557 | 14.00804 | 0.1314042
0.222 | 234.2156 | 14.04703 | 0.131807
0.222 | 234.9639 | 14.08602 | 0.1321482
0.224 | 235.7037 | 14.12501 | 0.1325305
0.224 | 236.4748 | 14.16399 | 0.1329334
0.2259974 | 237.2201 | 14.20298 | 0.1333364
0.226 | 237.9839 | 14.24197 | 0.1337019
0.2261918 | 238.7321 | 14.28096 | 0.1341008
0.228 | 239.5147 | 14.31995 | 0.1344627
0.228 | 240.3133 | 14.35894 | 0.1348657
0.23 | 241.0897 | 14.39793 | 0.1352644
0.23 | 241.8451 | 14.43692 | 0.1356301
0.232 | 242.5769 | 14.47591 | 0.1360538
0.232 | 243.335 | 14.51489 | 0.1364256
0.2327754 | 244.1005 | 14.55388 | 0.1368103
0.234 | 244.8928 | 14.59287 | 0.1372008
0.234 | 245.6776 | 14.63186 | 0.1376038
0.236 | 246.4803 | 14.67085 | 0.1379876
0.236 | 247.2845 | 14.70984 | 0.1383892
0.238 | 248.0667 | 14.74883 | 0.1387918
0.238 | 248.8159 | 14.78782 | 0.1391581
0.2399988 | 249.5775 | 14.82681 | 0.1395632
0.24 | 250.3528 | 14.8658 | 0.1399682
0.2419981 | 251.1655 | 14.90478 | 0.140332
0.242 | 251.9766 | 14.94377 | 0.1407293
0.2425515 | 252.7673 | 14.98276 | 0.1411064
0.244 | 253.5144 | 15.02175 | 0.141513
0.2441479 | 254.2782 | 15.06074 | 0.1418934
0.246 | 255.0537 | 15.09973 | 0.1422954
0.246 | 255.8407 | 15.13872 | 0.1426795
0.248 | 256.6285 | 15.17771 | 0.1430384
0.248 | 257.4274 | 15.2167 | 0.1434414
0.25 | 258.2278 | 15.25569 | 0.1438532
0.25 | 259.0114 | 15.29467 | 0.144217
0.252 | 259.7534 | 15.33366 | 0.1446014
0.252 | 260.521 | 15.37265 | 0.1449914
0.2523277 | 261.304 | 15.41164 | 0.1453877
0.254 | 262.1113 | 15.45063 | 0.1457367
0.2559204 | 262.8979 | 15.48962 | 0.1461589
0.256 | 263.7043 | 15.52861 | 0.1465204
0.256 | 264.4887 | 15.5676 | 0.1469443
0.258 | 265.2897 | 15.60659 | 0.1473473
0.258 | 266.0468 | 15.64558 | 0.1477271
0.26 | 266.8223 | 15.68456 | 0.148091
0.26 | 267.6411 | 15.72355 | 0.1484805
0.262 | 268.4591 | 15.76254 | 0.148897
0.262 | 269.2495 | 15.80153 | 0.1493
0.264 | 270.0588 | 15.84052 | 0.1496615
0.264 | 270.8212 | 15.87951 | 0.1500645
0.2659994 | 271.5822 | 15.9185 | 0.15045
0.266 | 272.3537 | 15.95749 | 0.1508137
0.2672929 | 273.1787 | 15.99648 | 0.1512114
0.268 | 273.9999 | 16.03547 | 0.1516143
0.2688893 | 274.823 | 16.07445 | 0.1519758
0.27 | 275.6298 | 16.11344 | 0.1524132
0.2704856 | 276.4177 | 16.15243 | 0.1528027
0.272 | 277.1775 | 16.19142 | 0.1531847
0.2720819 | 277.9401 | 16.23041 | 0.1535671
0.274 | 278.7636 | 16.2694 | 0.1539496
0.274 | 279.5527 | 16.30839 | 0.1543349
0.276 | 280.325 | 16.34738 | 0.1547346
0.276 | 281.1317 | 16.38637 | 0.1551039
0.278 | 281.9291 | 16.42536 | 0.1555089
0.278 | 282.721 | 16.46434 | 0.1559229
0.2799976 | 283.4862 | 16.50333 | 0.1562983
0.28 | 284.267 | 16.54232 | 0.1566668
0.2802618 | 285.0812 | 16.58131 | 0.1570698
0.282 | 285.9033 | 16.6203 | 0.1574516
0.2821419 | 286.738 | 16.65929 | 0.1578552
0.284 | 287.5371 | 16.69828 | 0.1582581
0.2854508 | 288.2933 | 16.73727 | 0.1586253
0.286 | 289.0788 | 16.77626 | 0.1590435
0.286 | 289.9176 | 16.81525 | 0.1594355
0.288 | 290.7161 | 16.85423 | 0.1598167
0.288 | 291.4829 | 16.89322 | 0.1602042
0.29 | 292.3128 | 16.93221 | 0.1606092
0.29 | 293.1487 | 16.9712 | 0.1609778
0.292 | 293.9121 | 17.01019 | 0.1613783
0.292 | 294.6601 | 17.04918 | 0.1617796
0.2939993 | 295.4632 | 17.08817 | 0.162147
0.294 | 296.3007 | 17.12716 | 0.1625462
0.2959986 | 297.1421 | 17.16615 | 0.1629362
0.296 | 297.9577 | 17.20514 | 0.1633208
0.2979978 | 298.733 | 17.24412 | 0.1636931
0.298 | 299.495 | 17.28311 | 0.1641024
0.2999971 | 300.2532 | 17.3221 | 0.1644737
0.3 | 301.0541 | 17.36109 | 0.1648604
0.300016 | 301.8603 | 17.40008 | 0.1652636
0.302 | 302.6791 | 17.43907 | 0.1656458
0.3036087 | 303.4662 | 17.47806 | 0.1660448
0.304 | 304.2705 | 17.51705 | 0.1664103
0.304 | 305.0462 | 17.55604 | 0.1667927
0.306 | 305.8447 | 17.59503 | 0.1672059
0.306 | 306.6566 | 17.63401 | 0.1676069
0.308 | 307.4802 | 17.673 | 0.1679953
0.308 | 308.3294 | 17.71199 | 0.1684046
0.31 | 309.168 | 17.75098 | 0.168766
0.31 | 309.9672 | 17.78997 | 0.169169
0.3117885 | 310.7522 | 17.82896 | 0.1695886
0.312 | 311.5194 | 17.86795 | 0.1699586
0.3139989 | 312.3177 | 17.90694 | 0.1703223
0.314 | 313.1112 | 17.94593 | 0.1707274
0.3159981 | 313.9156 | 17.98491 | 0.1711117
0.316 | 314.745 | 18.0239 | 0.1715042
0.3165775 | 315.5746 | 18.06289 | 0.1719011
0.318 | 316.3706 | 18.10188 | 0.1722648
0.3199967 | 317.1476 | 18.14087 | 0.1726734
0.32 | 317.9646 | 18.17986 | 0.1730749
0.32 | 318.762 | 18.21885 | 0.173457
0.322 | 319.5712 | 18.25784 | 0.1738395
0.322 | 320.3723 | 18.29683 | 0.1742346
0.324 | 321.2048 | 18.33582 | 0.1746039
0.324 | 321.9994 | 18.3748 | 0.1750175
0.326 | 322.7904 | 18.41379 | 0.1753971
0.326 | 323.5777 | 18.45278 | 0.1757923
0.328 | 324.3848 | 18.49177 | 0.1761742
0.328 | 325.1763 | 18.53076 | 0.1765772
0.3299999 | 325.9897 | 18.56975 | 0.1769602
0.33 | 326.8073 | 18.60874 | 0.1773447
0.3319992 | 327.6096 | 18.64773 | 0.1777288
0.332 | 328.3965 | 18.68672 | 0.1781339
0.3331391 | 329.216 | 18.72571 | 0.1785302
0.334 | 330.0197 | 18.76469 | 0.1789441
0.3359977 | 330.8092 | 18.80368 | 0.1793154
0.336 | 331.6144 | 18.84267 | 0.1796828
0.337997 | 332.4386 | 18.88166 | 0.1800973
0.338 | 333.2417 | 18.92065 | 0.1804819
0.3399244 | 334.0085 | 18.95964 | 0.1808652
0.34 | 334.8091 | 18.99863 | 0.1812477
0.3415207 | 335.634 | 19.03762 | 0.1816458
0.342 | 336.4231 | 19.07661 | 0.1820328
0.342 | 337.225 | 19.1156 | 0.1824151
0.344 | 338.0542 | 19.15458 | 0.1828069
0.344 | 338.8778 | 19.19357 | 0.1832078
0.346 | 339.6608 | 19.23256 | 0.1835672
0.346 | 340.4385 | 19.27155 | 0.1839826
0.348 | 341.2488 | 19.31054 | 0.184369
0.348 | 342.1057 | 19.34953 | 0.1847699
0.3499995 | 342.9387 | 19.38852 | 0.1851358
0.35 | 343.7726 | 19.42751 | 0.1855357
0.352 | 344.5775 | 19.4665 | 0.1859251
0.352 | 345.3451 | 19.50549 | 0.1863207
0.353998 | 346.1341 | 19.54447 | 0.1867031
0.354 | 346.9563 | 19.58346 | 0.1870927
0.356 | 347.7605 | 19.62245 | 0.1874834
0.356 | 348.5928 | 19.66144 | 0.1878885
0.358 | 349.4286 | 19.70043 | 0.1882944
0.358 | 350.2406 | 19.73942 | 0.1886765
0.36 | 351.0103 | 19.77841 | 0.1890449
0.36 | 351.7981 | 19.8174 | 0.1894258
0.3619987 | 352.6074 | 19.85639 | 0.1898309
0.362 | 353.4242 | 19.89538 | 0.1902153
0.364 | 354.2156 | 19.93436 | 0.1906087
0.364 | 355.0207 | 19.97335 | 0.1909978
0.366 | 355.8288 | 20.01234 | 0.1913527
0.366 | 356.6323 | 20.05133 | 0.1917734
0.368 | 357.4223 | 20.09032 | 0.1921784
0.368 | 358.2261 | 20.12931 | 0.1925425
0.3699994 | 359.0277 | 20.1683 | 0.1929405
0.37 | 359.8481 | 20.20729 | 0.1933261
0.3719986 | 360.6777 | 20.24628 | 0.1937291
0.372 | 361.4968 | 20.28527 | 0.1941114
0.3739979 | 362.2744 | 20.32425 | 0.1944938
0.374 | 363.0508 | 20.36324 | 0.1948758
0.376 | 363.8796 | 20.40223 | 0.1952788
0.376 | 364.7121 | 20.44122 | 0.1956817
0.3779964 | 365.5105 | 20.48021 | 0.1960646
0.378 | 366.3371 | 20.5192 | 0.1964466
0.3799993 | 367.1453 | 20.55819 | 0.1968664
0.38 | 367.9315 | 20.59718 | 0.1972525
0.3819986 | 368.7013 | 20.63617 | 0.1976347
0.382 | 369.5186 | 20.67516 | 0.1980275
0.384 | 370.3128 | 20.71414 | 0.1984199
0.384 | 371.1188 | 20.75313 | 0.1988165
0.386 | 371.9213 | 20.79212 | 0.1992053
0.3862218 | 372.7297 | 20.83111 | 0.1995877
0.388 | 373.4857 | 20.8701 | 0.1999905
0.388 | 374.2748 | 20.90909 | 0.2003522
0.3899993 | 375.0537 | 20.94808 | 0.2007591
0.39 | 375.8405 | 20.98707 | 0.2011166
0.392 | 376.6278 | 21.02606 | 0.2015196
0.392 | 377.4271 | 21.06505 | 0.2019021
0.394 | 378.2297 | 21.10403 | 0.2022965
0.394 | 379.0006 | 21.14302 | 0.2026873
0.396 | 379.7801 | 21.18201 | 0.2030694
0.396 | 380.6112 | 21.221 | 0.2034724
0.398 | 381.4424 | 21.25999 | 0.2038753
0.398 | 382.2361 | 21.29898 | 0.2042578
0.4 | 383.0064 | 21.33797 | 0.2046403
0.4 | 383.8091 | 21.37696 | 0.2050224
0.402 | 384.6009 | 21.41595 | 0.2054132
0.404 | 385.4218 | 21.45493 | 0.2058281
0.404 | 386.2289 | 21.49392 | 0.2062231
0.406 | 387.0293 | 21.53291 | 0.2066076
0.4063797 | 387.817 | 21.5719 | 0.2070165
0.408 | 388.6 | 21.61089 | 0.2073971
0.408 | 389.3197 | 21.64988 | 0.2077607
0.41 | 390.0157 | 21.68887 | 0.2081658
0.4119992 | 390.7372 | 21.72786 | 0.2085663
0.412 | 391.5119 | 21.76685 | 0.2089628
0.414 | 392.2924 | 21.80584 | 0.2093395
0.414 | 393.067 | 21.84482 | 0.209734
0.416 | 393.8304 | 21.88381 | 0.210124
0.4165595 | 394.5941 | 21.9228 | 0.2105342
0.418 | 395.3605 | 21.96179 | 0.2109016
0.4181559 | 396.1095 | 22.00078 | 0.2112631
0.42 | 396.8507 | 22.03977 | 0.2116665
0.4219995 | 397.6192 | 22.07876 | 0.2120664
0.422 | 398.3673 | 22.11775 | 0.2124352
0.424 | 399.137 | 22.15674 | 0.2128477
0.4251431 | 399.908 | 22.19573 | 0.2132248
0.426 | 400.6688 | 22.23471 | 0.2136396
0.428 | 401.401 | 22.2737 | 0.2140218
0.4299973 | 402.1312 | 22.31269 | 0.2144097
0.43 | 402.8857 | 22.35168 | 0.2148072
0.432 | 403.6573 | 22.39067 | 0.2152101
0.432 | 404.3943 | 22.42966 | 0.2155926
0.434 | 405.0877 | 22.46865 | 0.2159746
0.4359991 | 405.8104 | 22.50764 | 0.2163727
0.436 | 406.5665 | 22.54663 | 0.2167876
0.438 | 407.3197 | 22.58562 | 0.2171926
0.439998 | 408.0502 | 22.6246 | 0.2175866
0.44 | 408.772 | 22.66359 | 0.2179615
0.442 | 409.4805 | 22.70258 | 0.2183665
0.4439969 | 410.1903 | 22.74157 | 0.2187365
0.4441119 | 410.908 | 22.78056 | 0.2191351
0.446 | 411.6317 | 22.81955 | 0.2195392
0.448 | 412.3148 | 22.85854 | 0.2199391
0.448 | 412.987 | 22.89753 | 0.2202832
0.45 | 413.6508 | 22.93652 | 0.2206729
0.4510991 | 414.316 | 22.97551 | 0.2210892
0.452 | 414.9835 | 23.01449 | 0.2214715
0.454 | 415.6765 | 23.05348 | 0.2218539
0.456 | 416.3363 | 23.09247 | 0.2222363
0.456 | 416.9803 | 23.13146 | 0.2226154
0.458 | 417.6486 | 23.17045 | 0.2230204
0.4599998 | 418.3552 | 23.20944 | 0.2234243
0.46 | 419.0363 | 23.24843 | 0.223789
0.462 | 419.6721 | 23.28742 | 0.2242097
0.464 | 420.3358 | 23.32641 | 0.2246126
0.4659983 | 420.9884 | 23.3654 | 0.2249948
0.466 | 421.6504 | 23.40438 | 0.2253861
0.468 | 422.307 | 23.44337 | 0.22578
0.47 | 422.9739 | 23.48236 | 0.2261625
0.4719969 | 423.5774 | 23.52135 | 0.2265598
0.472 | 424.1784 | 23.56034 | 0.2269071
0.4739997 | 424.771 | 23.59933 | 0.2273108
0.4756606 | 425.3701 | 23.63832 | 0.2277123
0.476 | 425.9576 | 23.67731 | 0.2280948
0.478 | 426.5802 | 23.7163 | 0.2284977
0.4799983 | 427.194 | 23.75529 | 0.2288592
0.4819979 | 427.7878 | 23.79427 | 0.2292621
0.4826515 | 428.3933 | 23.83326 | 0.2296584
0.484 | 428.9922 | 23.87225 | 0.2300634
0.486 | 429.5824 | 23.91124 | 0.2304505
0.4879964 | 430.1784 | 23.95023 | 0.2308325
0.488 | 430.7374 | 23.98922 | 0.2312371
0.4916416 | 431.6616 | 24.05642 | 0.2318888
0.4934368 | 432.2532 | 24.0972 | 0.2323103
0.495235 | 432.9544 | 24.14619 | 0.2327832
0.496 | 433.5225 | 24.18518 | 0.2331782
0.498 | 434.1059 | 24.22416 | 0.2335811
0.5 | 434.8502 | 24.27631 | 0.2340852
0.5039971 | 435.856 | 24.35214 | 0.2348669
0.506 | 436.7763 | 24.42226 | 0.2355848
0.508024 | 437.7898 | 24.50024 | 0.2363312
0.5119997 | 438.7458 | 24.57822 | 0.2371164
0.5156167 | 439.6668 | 24.6562 | 0.2378643
0.518 | 440.6166 | 24.73417 | 0.2386725
0.5212152 | 441.54 | 24.81215 | 0.2394596
0.524 | 442.4092 | 24.89013 | 0.2402368
0.528 | 443.3186 | 24.96811 | 0.2410015
0.5306086 | 444.1278 | 25.04609 | 0.2417949
0.534 | 444.9514 | 25.12406 | 0.2425515
0.5379967 | 445.8728 | 25.20204 | 0.2433549
0.5419964 | 446.6289 | 25.28002 | 0.2441424
0.544 | 447.3686 | 25.358 | 0.2449089
0.5475976 | 448.1225 | 25.43598 | 0.2457128
0.5513929 | 448.7787 | 25.51395 | 0.2464715
0.554 | 449.5334 | 25.59193 | 0.2472588
0.5579982 | 450.252 | 25.66991 | 0.2480068
0.5607873 | 450.942 | 25.74789 | 0.2488127
0.5645855 | 451.5891 | 25.82587 | 0.2495833
0.568 | 452.2507 | 25.90384 | 0.2503832
0.5719967 | 452.8899 | 25.98182 | 0.2511667
0.574 | 453.4753 | 26.0598 | 0.2519536
0.578 | 454.0648 | 26.13778 | 0.2527185
0.5835719 | 454.7134 | 26.22363 | 0.2535732
0.586 | 455.3207 | 26.30373 | 0.2543779
0.591169 | 455.9443 | 26.39171 | 0.2552602
0.594969 | 456.6134 | 26.48453 | 0.2561888
0.5987668 | 457.2438 | 26.5715 | 0.2570613
0.6045646 | 457.8909 | 26.67847 | 0.2581147
0.6103624 | 458.5942 | 26.79544 | 0.259288
0.6161602 | 459.2526 | 26.9124 | 0.2604541
0.621958 | 459.9297 | 27.02937 | 0.2616437
0.6279996 | 460.6405 | 27.13756 | 0.2627982
0.6319992 | 461.2818 | 27.21554 | 0.263646
0.6373514 | 461.9508 | 27.31027 | 0.2647196
0.6419984 | 462.6195 | 27.39149 | 0.2656671
0.6469469 | 463.3048 | 27.46947 | 0.2666157
0.6519977 | 463.9751 | 27.54745 | 0.2675797
0.6565415 | 464.6268 | 27.62543 | 0.2685446
0.6623367 | 465.3435 | 27.7034 | 0.2695714
0.6679966 | 466.1302 | 27.78138 | 0.2706209
0.6739323 | 466.8862 | 27.85936 | 0.2717081
0.6777337 | 467.6516 | 27.93734 | 0.2728177
0.6835315 | 468.4433 | 28.01532 | 0.2739597
0.6893293 | 469.2235 | 28.09329 | 0.2751061
0.6959984 | 469.9408 | 28.17127 | 0.2762945
0.7029232 | 470.6116 | 28.24925 | 0.2774732
0.7087214 | 471.3289 | 28.32723 | 0.2787124
0.7150392 | 472.1702 | 28.40521 | 0.2799883
0.7223183 | 472.9767 | 28.48318 | 0.2812817
0.7301125 | 473.6765 | 28.56116 | 0.2826286
0.7359139 | 474.4255 | 28.63914 | 0.28394
0.7437086 | 475.1846 | 28.71712 | 0.2853093
0.7515059 | 475.8899 | 28.7951 | 0.2866997
0.7593037 | 476.5558 | 28.87307 | 0.2881246
0.7671031 | 477.3043 | 28.95105 | 0.2895753
0.7748993 | 478.0886 | 29.02903 | 0.2910673
0.7827007 | 478.8275 | 29.10701 | 0.2925799
0.7924921 | 479.543 | 29.18498 | 0.2940773
0.8002927 | 480.2782 | 29.26296 | 0.2956292
0.8081879 | 480.9004 | 29.34094 | 0.2972031
0.8178883 | 481.5725 | 29.41892 | 0.298815
0.8276855 | 482.2902 | 29.4969 | 0.3004678
0.8369696 | 482.8975 | 29.57487 | 0.3021365
0.845284 | 483.5588 | 29.65285 | 0.3038019
0.8550794 | 484.1732 | 29.73083 | 0.3055006
0.8668752 | 484.8696 | 29.81881 | 0.3074916
0.8766726 | 485.5787 | 29.89679 | 0.3092781
0.8864765 | 486.2733 | 29.97476 | 0.3111046
0.8962711 | 486.9066 | 30.05274 | 0.3128962
0.9062158 | 487.5105 | 30.13108 | 0.3147573
0.9198696 | 488.2233 | 30.2287 | 0.317077
0.9316634 | 488.9422 | 30.30668 | 0.3190105
0.9429255 | 489.6281 | 30.38465 | 0.3209459
0.9532619 | 490.2264 | 30.46263 | 0.3229137
0.967054 | 490.8634 | 30.55061 | 0.3251461
0.9788562 | 491.5077 | 30.62859 | 0.3271885
0.9906554 | 492.1641 | 30.70657 | 0.3292676
1.002902 | 492.7827 | 30.78682 | 0.3314261
1.018755 | 493.5197 | 30.89378 | 0.3342663
1.036043 | 494.2155 | 30.9905 | 0.3369253
1.047689 | 494.915 | 31.06848 | 0.339124
1.061288 | 495.5399 | 31.14646 | 0.3413743
1.080324 | 496.303 | 31.26165 | 0.3446376
1.095237 | 496.9843 | 31.35241 | 0.3472762
1.109115 | 497.5972 | 31.43559 | 0.3497648
1.125674 | 498.2393 | 31.52837 | 0.3525121
1.143267 | 498.9235 | 31.62635 | 0.3554701
1.15886 | 499.5235 | 31.70432 | 0.3578822
1.176689 | 500.2305 | 31.80345 | 0.3609379
1.194049 | 500.84 | 31.89028 | 0.363689
1.209644 | 501.4484 | 31.96826 | 0.366226
1.228862 | 502.0757 | 32.07435 | 0.3696201
1.250841 | 502.7489 | 32.18421 | 0.3731925
1.27043 | 503.474 | 32.28219 | 0.376466
1.29105 | 504.1591 | 32.38526 | 0.3799466
1.31644 | 504.8764 | 32.50222 | 0.3839624
1.342442 | 505.6146 | 32.62225 | 0.388159
1.369637 | 506.2948 | 32.75616 | 0.3928239
1.388828 | 506.9321 | 32.84312 | 0.3960018
1.414017 | 507.6177 | 32.96009 | 0.400209
1.4374 | 508.2949 | 33.05804 | 0.4038142
1.464404 | 508.9718 | 33.18203 | 0.4084048
1.491594 | 509.6551 | 33.30099 | 0.4128752
1.517587 | 510.3336 | 33.41796 | 0.417341
1.545973 | 511.0175 | 33.53492 | 0.421897
1.575161 | 511.672 | 33.65586 | 0.4266257
1.604362 | 512.3082 | 33.77886 | 0.4314686
1.635545 | 512.9907 | 33.90583 | 0.4366285
1.664554 | 513.6617 | 34.02186 | 0.4413785
1.697918 | 514.323 | 34.14968 | 0.4466611
1.72734 | 514.9684 | 34.26673 | 0.4515731
1.765896 | 515.6229 | 34.41159 | 0.4576819
1.798877 | 516.2619 | 34.53755 | 0.4631163
1.833871 | 516.8947 | 34.66763 | 0.4687298
1.866861 | 517.5334 | 34.78946 | 0.4741414
1.904293 | 518.19 | 34.92156 | 0.4800659
1.940272 | 518.7938 | 35.05853 | 0.4861918
1.978189 | 519.5188 | 35.18733 | 0.4921357
2.016641 | 520.1479 | 35.32246 | 0.4984258
2.061798 | 520.772 | 35.47943 | 0.5057645
2.096544 | 521.4327 | 35.5952 | 0.5113539
2.150006 | 522.101 | 35.77673 | 0.5201596
2.19677 | 522.8007 | 35.93033 | 0.5277038
2.23575 | 523.4074 | 36.0573 | 0.5339917
2.285693 | 524.0405 | 36.21902 | 0.5421232
2.326479 | 524.6705 | 36.34497 | 0.5485813
2.369275 | 525.3702 | 36.48093 | 0.555653
2.421718 | 526.0073 | 36.64517 | 0.5642526
2.470706 | 526.6238 | 36.79213 | 0.5720317
2.529688 | 527.2067 | 36.9691 | 0.5814576
2.576154 | 527.7968 | 37.10475 | 0.588871
2.643332 | 528.4089 | 37.29607 | 0.5993805
2.691324 | 529.0647 | 37.43667 | 0.6072577
2.744432 | 529.7012 | 37.58393 | 0.6155623
2.802205 | 530.3413 | 37.74787 | 0.6249308
2.862535 | 530.9464 | 37.91817 | 0.6347246
2.916711 | 531.5637 | 38.06311 | 0.6432533
2.998557 | 532.2279 | 38.28645 | 0.6564171
3.06083 | 532.8698 | 38.4524 | 0.6664467
3.1275 | 533.5007 | 38.62877 | 0.6771797
3.191713 | 534.1329 | 38.79431 | 0.6874666
3.265072 | 534.7368 | 38.9827 | 0.6991833
3.335599 | 535.3518 | 39.15901 | 0.7103429
3.412857 | 536.0006 | 39.35218 | 0.7227725
3.498148 | 536.5669 | 39.55814 | 0.7362427
3.587625 | 537.1702 | 39.77409 | 0.7503828
3.648507 | 537.8021 | 39.92005 | 0.7601476
3.742988 | 538.4688 | 40.13751 | 0.7748721
3.849661 | 539.1057 | 40.38392 | 0.7917536
3.955142 | 539.7417 | 40.62792 | 0.8086569
4.05847 | 540.359 | 40.85775 | 0.8248448
4.14839 | 540.9678 | 41.05729 | 0.8391901
4.261638 | 541.5897 | 41.30446 | 0.8571434
4.38807 | 542.1811 | 41.57435 | 0.8769977
4.484838 | 542.8001 | 41.7777 | 0.8922292
4.619047 | 543.3161 | 42.05413 | 0.9132172
4.751525 | 543.8777 | 42.32402 | 0.9340674
4.873279 | 544.3949 | 42.57113 | 0.9533384
5.039878 | 544.979 | 42.9038 | 0.9796871
5.215709 | 545.4585 | 43.24559 | 1.007336
5.384101 | 546.0075 | 43.56523 | 1.033649
5.556319 | 546.4015 | 43.88878 | 1.060651
5.760204 | 546.4979 | 44.27336 | 1.092694
5.967681 | 546.7341 | 44.66325 | 1.125243
6.177282 | 546.7785 | 45.05314 | 1.157636
6.385825 | 546.8195 | 45.44303 | 1.190163
6.593448 | 546.7346 | 45.83063 | 1.222368
6.798081 | 546.6479 | 46.20769 | 1.25397
6.989457 | 546.4568 | 46.5627 | 1.283547
7.201994 | 546.2353 | 46.95259 | 1.31593
7.398186 | 545.8496 | 47.31248 | 1.345932
7.600527 | 545.5956 | 47.68237 | 1.376705
7.797413 | 545.1732 | 48.04113 | 1.406705
7.999182 | 544.6963 | 48.41215 | 1.437655
8.183004 | 544.2323 | 48.74784 | 1.465599
8.35195 | 543.7067 | 49.05874 | 1.491495
8.520788 | 543.1055 | 49.36873 | 1.517289
8.656554 | 542.5814 | 49.61468 | 1.537791
8.780609 | 542.0333 | 49.84112 | 1.556622
8.925774 | 541.6026 | 50.10575 | 1.578747
9.045883 | 540.9852 | 50.32255 | 1.596746
9.161394 | 540.3989 | 50.53138 | 1.614206
9.28711 | 539.8014 | 50.76058 | 1.633263
9.418277 | 539.1682 | 50.99553 | 1.652824
9.528533 | 538.5619 | 51.19228 | 1.669268
9.638163 | 537.9367 | 51.39233 | 1.685926
9.757309 | 537.3195 | 51.60622 | 1.703787
9.861167 | 536.7075 | 51.79531 | 1.719494
9.936221 | 536.0218 | 51.9304 | 1.730714
10.04246 | 535.4204 | 52.11712 | 1.746364
10.13247 | 534.7902 | 52.28014 | 1.760001
10.23806 | 534.1258 | 52.46912 | 1.775718
10.32479 | 533.4586 | 52.62003 | 1.78827
10.40999 | 532.8281 | 52.77498 | 1.801177
10.48716 | 532.208 | 52.91195 | 1.81258
10.57232 | 531.5239 | 53.06486 | 1.825281
10.65674 | 530.8621 | 53.21392 | 1.837778
10.73427 | 530.2458 | 53.3538 | 1.849316
10.81187 | 529.5573 | 53.48982 | 1.860603
10.88828 | 528.9235 | 53.62679 | 1.872162
10.95741 | 528.2273 | 53.75167 | 1.882525
11.0395 | 527.5898 | 53.89381 | 1.894384
11.11978 | 526.9632 | 54.03769 | 1.906347
11.1858 | 526.258 | 54.15465 | 1.916161
11.25218 | 525.6159 | 54.27162 | 1.925907
11.30714 | 524.9395 | 54.36859 | 1.933937
11.38443 | 524.2644 | 54.50741 | 1.945565
11.4435 | 523.5513 | 54.61252 | 1.954282
11.51568 | 522.8732 | 54.73949 | 1.96494
11.5801 | 522.2207 | 54.85646 | 1.97459
11.64649 | 521.5898 | 54.97342 | 1.984378
11.71422 | 520.8599 | 55.09039 | 1.994058
11.7784 | 520.1667 | 55.20736 | 2.003888
11.83362 | 519.4668 | 55.30432 | 2.01186
11.89875 | 518.7806 | 55.42129 | 2.021613
11.96493 | 518.0846 | 55.53826 | 2.031329
12.03007 | 517.3491 | 55.65348 | 2.041016
12.07516 | 516.7598 | 55.73219 | 2.047518
12.14154 | 516.1293 | 55.84916 | 2.05731
12.19245 | 515.4686 | 55.93742 | 2.064673
12.25185 | 514.8619 | 56.04309 | 2.073477
12.30868 | 514.1601 | 56.14337 | 2.081941
12.35619 | 513.4801 | 56.22703 | 2.088891
12.42065 | 512.7623 | 56.33933 | 2.098241
12.46437 | 512.1053 | 56.41731 | 2.104653
12.5282 | 511.4839 | 56.52793 | 2.113926
12.58162 | 510.741 | 56.62326 | 2.121852
12.63711 | 510.0871 | 56.72186 | 2.13011
12.68751 | 509.457 | 56.80922 | 2.137416
12.7323 | 508.8137 | 56.8872 | 2.143816
12.78157 | 508.1689 | 56.97518 | 2.151182
12.82587 | 507.5798 | 57.05315 | 2.157689
12.87889 | 506.9334 | 57.1467 | 2.165447
12.93145 | 506.2676 | 57.23911 | 2.173217
12.97553 | 505.5563 | 57.31709 | 2.179594
13.03255 | 504.8917 | 57.4176 | 2.187955
13.0875 | 504.2121 | 57.51304 | 2.195957
13.13692 | 503.5592 | 57.60153 | 2.203339
13.18738 | 502.8849 | 57.689 | 2.210655
13.23217 | 502.1239 | 57.76698 | 2.217116
13.29296 | 501.4169 | 57.87495 | 2.226109
13.33775 | 500.7728 | 57.95293 | 2.232664
13.38381 | 500.0917 | 58.03637 | 2.239524
13.45042 | 499.3237 | 58.14889 | 2.249028
13.4941 | 498.6236 | 58.22687 | 2.255492
13.54489 | 497.9501 | 58.31484 | 2.262873
13.58968 | 497.2507 | 58.39282 | 2.2694
13.63461 | 496.4864 | 58.4712 | 2.275809
13.69538 | 495.7867 | 58.57878 | 2.284842
13.74003 | 495.0337 | 58.65676 | 2.291334
13.78924 | 494.3214 | 58.7421 | 2.298461
13.83434 | 493.7016 | 58.82271 | 2.305199
13.8784 | 493.0224 | 58.90069 | 2.311587
13.93033 | 492.3442 | 58.98867 | 2.318975
13.97531 | 491.6578 | 59.06665 | 2.325499
14.01877 | 490.8821 | 59.14462 | 2.331908
14.06756 | 490.2103 | 59.2326 | 2.339284
14.11428 | 489.4986 | 59.31058 | 2.345826
14.15712 | 488.7408 | 59.38856 | 2.352228
14.20025 | 488.0772 | 59.46654 | 2.358699
14.24668 | 487.4236 | 59.54451 | 2.365253
14.29674 | 486.7321 | 59.63249 | 2.372574
14.33922 | 486.0619 | 59.71047 | 2.3791
14.38306 | 485.2786 | 59.78845 | 2.385582
14.43578 | 484.588 | 59.87964 | 2.393188
14.48464 | 483.8126 | 59.9644 | 2.400306
14.52917 | 482.964 | 60.04238 | 2.406688
14.57819 | 482.3133 | 60.13036 | 2.414063
14.62499 | 481.5933 | 60.20834 | 2.420676
14.66976 | 480.8369 | 60.28632 | 2.427155
14.71485 | 480.1822 | 60.36429 | 2.43364
14.75812 | 479.4323 | 60.44227 | 2.44015
14.80015 | 478.6624 | 60.52025 | 2.446613
14.84491 | 477.994 | 60.59823 | 2.453115
14.89169 | 477.2103 | 60.67621 | 2.459638
14.9345 | 476.4753 | 60.75418 | 2.466144
14.98128 | 475.8295 | 60.83216 | 2.472653
15.02608 | 475.0045 | 60.91014 | 2.479119
15.06885 | 474.2173 | 60.98812 | 2.485665
15.11403 | 473.4443 | 61.0661 | 2.492105
15.15843 | 472.7095 | 61.14407 | 2.498548
15.20322 | 471.9565 | 61.22205 | 2.505065
15.24801 | 471.1835 | 61.30003 | 2.511613
15.29398 | 470.4314 | 61.37801 | 2.518013
15.33757 | 469.7391 | 61.45599 | 2.524517
15.38397 | 468.9918 | 61.53396 | 2.531052
15.42715 | 468.1861 | 61.61194 | 2.537456
15.47195 | 467.4496 | 61.68992 | 2.544046
15.51851 | 466.595 | 61.7679 | 2.550577
15.5615 | 465.7086 | 61.84588 | 2.556991
15.60492 | 465.0675 | 61.92385 | 2.563534
15.64909 | 464.3203 | 62.00183 | 2.570089
15.69387 | 463.4494 | 62.07981 | 2.576479
15.73865 | 462.7494 | 62.15779 | 2.583041
15.7826 | 461.9483 | 62.23577 | 2.589612
15.82824 | 461.0784 | 62.31374 | 2.596109
15.87119 | 460.2336 | 62.39172 | 2.602573
15.9178 | 459.4103 | 62.4697 | 2.609121
15.96259 | 458.6181 | 62.54768 | 2.615542
16.00738 | 457.9093 | 62.62566 | 2.622058
16.05217 | 457.0393 | 62.70363 | 2.628616
16.09096 | 456.1785 | 62.77161 | 2.634212
16.13574 | 455.4416 | 62.84959 | 2.640756
16.18052 | 454.5904 | 62.92757 | 2.647259
16.22531 | 453.7423 | 63.00555 | 2.653762
16.2701 | 452.9756 | 63.08352 | 2.660195
16.3149 | 452.0737 | 63.1615 | 2.66669
16.35974 | 451.2142 | 63.23948 | 2.6732
16.40471 | 450.3832 | 63.31746 | 2.679708
16.45125 | 449.4163 | 63.39544 | 2.686172
16.49605 | 448.5283 | 63.47341 | 2.69265
16.53883 | 447.7172 | 63.55139 | 2.699141
16.5856 | 446.8875 | 63.62937 | 2.705587
16.62839 | 446.1249 | 63.70735 | 2.712157
16.67172 | 445.2206 | 63.78533 | 2.718693
16.71764 | 444.2081 | 63.8633 | 2.725115
16.76263 | 443.3651 | 63.94128 | 2.731683
16.80755 | 442.4967 | 64.01926 | 2.738213
16.85061 | 441.5133 | 64.09724 | 2.7446
16.89711 | 440.6845 | 64.17522 | 2.75115
16.94058 | 439.7805 | 64.25319 | 2.757729
16.98669 | 438.7888 | 64.33117 | 2.76418
17.03147 | 437.9426 | 64.40915 | 2.770733
17.07627 | 436.9941 | 64.48713 | 2.777251
17.12104 | 436.0742 | 64.56511 | 2.783636
17.16584 | 435.2379 | 64.64308 | 2.790203
17.21031 | 434.2964 | 64.72053 | 2.796677
17.2318 | 433.7197 | 64.75952 | 2.799877
17.27619 | 432.7737 | 64.83702 | 2.806403
17.32299 | 431.8804 | 64.91499 | 2.812887
17.36648 | 430.89 | 64.99297 | 2.819303
17.41256 | 429.9538 | 65.07095 | 2.825864
17.45734 | 428.9594 | 65.14893 | 2.832362
17.50012 | 427.9665 | 65.22691 | 2.838742
17.54643 | 427.0074 | 65.30488 | 2.845316
17.59143 | 426.0259 | 65.38286 | 2.851888
17.6364 | 424.9969 | 65.46084 | 2.858218
17.68139 | 424.0531 | 65.53882 | 2.864747
17.72606 | 423.0906 | 65.6168 | 2.871311
17.75988 | 422.2472 | 65.67739 | 2.876228
17.80491 | 421.3181 | 65.75275 | 2.882599
17.84335 | 420.3934 | 65.82073 | 2.888327
17.88122 | 419.4632 | 65.88871 | 2.893925
17.92799 | 418.5271 | 65.96669 | 2.900448
17.97139 | 417.5424 | 66.04233 | 2.906761
17.99278 | 416.9594 | 66.08132 | 2.910033
18.01436 | 416.3928 | 66.12062 | 2.913203
18.06114 | 415.4682 | 66.1986 | 2.919774
18.10095 | 414.5712 | 66.26829 | 2.925613
18.13489 | 413.7168 | 66.32728 | 2.930557
18.17951 | 412.7262 | 66.40253 | 2.936867
18.22209 | 411.7602 | 66.47526 | 2.942908
18.24452 | 411.1857 | 66.51424 | 2.946171
18.26728 | 410.5445 | 66.55323 | 2.949345
18.29464 | 409.7851 | 66.60444 | 2.953593
18.34144 | 408.7861 | 66.68242 | 2.96011
18.38011 | 407.8816 | 66.7502 | 2.965837
18.40349 | 407.2959 | 66.78919 | 2.969001
18.43417 | 406.4963 | 66.84636 | 2.973801
18.47458 | 405.5865 | 66.91433 | 2.979469
18.50967 | 404.752 | 66.97616 | 2.984677
18.53908 | 404.0446 | 67.02515 | 2.988654
18.56295 | 403.4153 | 67.06827 | 2.992306
18.58987 | 402.758 | 67.11312 | 2.996044
18.62453 | 401.9142 | 67.17422 | 3.001132
18.65864 | 401.1184 | 67.2311 | 3.005826
18.69204 | 400.3107 | 67.29009 | 3.010704
18.71544 | 399.7179 | 67.32908 | 3.014011
18.73843 | 399.0958 | 67.36807 | 3.017269
18.76023 | 398.4971 | 67.40706 | 3.020549
18.78282 | 397.8715 | 67.44605 | 3.023736
18.805 | 397.2721 | 67.48504 | 3.026927
18.84559 | 396.3257 | 67.55402 | 3.032704
18.8738 | 395.6001 | 67.60301 | 3.036769
18.89519 | 394.998 | 67.642 | 3.04009
18.91859 | 394.3885 | 67.68099 | 3.043292
18.95395 | 393.5634 | 67.73996 | 3.048168
18.98136 | 392.8366 | 67.78897 | 3.052283
19.00276 | 392.2039 | 67.82796 | 3.055517
19.02615 | 391.5894 | 67.86695 | 3.058827
19.04836 | 390.984 | 67.90594 | 3.062066
19.0799 | 390.2275 | 67.95985 | 3.066525
19.12469 | 389.2408 | 68.03783 | 3.073017
19.15172 | 388.5287 | 68.0829 | 3.076849
19.17349 | 387.8348 | 68.12189 | 3.080055
19.19704 | 387.1711 | 68.16176 | 3.083294
19.23583 | 386.2084 | 68.22974 | 3.089036
19.26531 | 385.4785 | 68.27886 | 3.093116
19.28713 | 384.8817 | 68.31785 | 3.096439
19.31146 | 384.2103 | 68.35684 | 3.099678
19.33348 | 383.5503 | 68.39583 | 3.102903
19.35582 | 382.9268 | 68.43481 | 3.106231
19.37827 | 382.3047 | 68.4738 | 3.109445
19.40167 | 381.6943 | 68.51279 | 3.112688
19.42471 | 381.0404 | 68.55178 | 3.115973
19.44646 | 380.3369 | 68.59077 | 3.119116
19.46785 | 379.7204 | 68.62976 | 3.12234
19.50323 | 378.914 | 68.68875 | 3.127358
19.53263 | 378.1802 | 68.73774 | 3.131425
19.55468 | 377.4897 | 68.77673 | 3.134732
19.57742 | 376.7652 | 68.81572 | 3.13789
19.6008 | 376.0995 | 68.8547 | 3.141134
19.6242 | 375.5059 | 68.89369 | 3.144439
19.64559 | 374.8662 | 68.93268 | 3.147633
19.66899 | 374.2116 | 68.97167 | 3.150928
19.69239 | 373.5725 | 69.01066 | 3.154189
19.71577 | 372.9041 | 69.04965 | 3.157368
19.73716 | 372.2369 | 69.08864 | 3.160626
19.76056 | 371.5774 | 69.12763 | 3.163919
19.78263 | 370.9291 | 69.16662 | 3.167136
19.80535 | 370.2841 | 69.20561 | 3.170428
19.82875 | 369.5872 | 69.24459 | 3.173643
19.85141 | 368.8823 | 69.28358 | 3.176814
19.87354 | 368.2353 | 69.32257 | 3.180099
19.89692 | 367.5905 | 69.36156 | 3.18338
19.92032 | 366.9333 | 69.40055 | 3.186572
19.9436 | 366.206 | 69.43954 | 3.189936
19.9654 | 365.4515 | 69.47853 | 3.193102
19.98799 | 364.7403 | 69.51752 | 3.196259
20.0099 | 364.1262 | 69.55651 | 3.199552
20.03328 | 363.4514 | 69.5955 | 3.20279
20.05577 | 362.755 | 69.63448 | 3.206064
20.07807 | 362.0938 | 69.67347 | 3.209367
20.10147 | 361.3593 | 69.71246 | 3.212558
20.12286 | 360.6461 | 69.75145 | 3.21571
20.14626 | 359.9635 | 69.79044 | 3.219073
20.16977 | 359.2888 | 69.82943 | 3.222278
20.19303 | 358.5623 | 69.86842 | 3.225576
20.21495 | 357.8299 | 69.90741 | 3.22889
20.23782 | 357.0529 | 69.9464 | 3.232067
20.26122 | 356.3621 | 69.98539 | 3.235286
20.28348 | 355.6987 | 70.02437 | 3.238611
20.30733 | 354.9827 | 70.06336 | 3.241819
20.32939 | 354.1981 | 70.10235 | 3.245138
20.35252 | 353.4111 | 70.14134 | 3.248354
20.37418 | 352.62 | 70.18033 | 3.251516
20.39758 | 351.9151 | 70.21932 | 3.254781
20.42098 | 351.2147 | 70.25831 | 3.258067
20.44436 | 350.531 | 70.2973 | 3.261271
20.46776 | 349.7951 | 70.33629 | 3.264606
20.49116 | 348.9722 | 70.37528 | 3.267924
20.51453 | 348.1485 | 70.41426 | 3.271108
20.53594 | 347.3708 | 70.45325 | 3.274407
20.55977 | 346.5713 | 70.49224 | 3.277665
20.58297 | 345.752 | 70.53123 | 3.280866
20.60613 | 344.9826 | 70.57022 | 3.284169
20.6295 | 344.1704 | 70.60921 | 3.287371
20.65254 | 343.3321 | 70.6482 | 3.29057
20.67429 | 342.5408 | 70.68719 | 3.293834
20.69769 | 341.7362 | 70.72618 | 3.297124
20.72212 | 340.8903 | 70.76517 | 3.300371
20.74447 | 340.0319 | 70.80415 | 3.303673
20.76787 | 339.1329 | 70.84314 | 3.306859
20.79127 | 338.2635 | 70.88213 | 3.310083
20.81467 | 337.4246 | 70.92112 | 3.313373
20.83805 | 336.5559 | 70.96011 | 3.316611
20.86145 | 335.5776 | 70.9991 | 3.319913
20.88485 | 334.5501 | 71.03809 | 3.323166
20.90823 | 333.4925 | 71.07708 | 3.326324
20.93162 | 332.4715 | 71.11607 | 3.329582
20.95602 | 331.3899 | 71.15506 | 3.332874
20.98041 | 330.1963 | 71.19404 | 3.33609
21.00381 | 328.929 | 71.23303 | 3.339356
21.02761 | 327.4743 | 71.27202 | 3.342587
21.05259 | 325.6907 | 71.31101 | 3.34575
21.07797 | 252.3987 | 71.35 | 3.349015