## Лист1
№ | Название режима | Мощность (P), Вт | Скорость (V), мм/с | Толщина слоя (t), мкм | Расстояние между треками (h), мкм | Стратегия сканирования | Плотность энергии*, Дж/мм³ | Примечание | Плотность (взвешивание), г/см3 | Плотность (металлографический метод на шлифе), %
1 | C1 | 200 | 800 | 50 | 100 | Шахматная | 50.0 | Базовый режим | 5.169122 | 99.08
2 | C2 | 150 | 800 | 50 | 100 | Шахматная | 37.5 | Пониженная мощность | 5.092667 | 96.77
3 | C3 | 250 | 800 | 50 | 100 | Шахматная | 62.5 | Повышенная мощность | 5.168091 | 99.18
4 | C4 | 200 | 600 | 50 | 100 | Шахматная | 66.7 | Пониженная скорость | 5.121658 | 97.66
5 | C5 | 200 | 1000 | 50 | 100 | Шахматная | 40.0 | Повышенная скорость | 5.139103 | 99.14
6 | C6 | 250 | 600 | 50 | 100 | Шахматная | 83.3 | Высокая плотность энергии | 5.09404 | 96.92
7 | C7 | 150 | 1000 | 50 | 100 | Шахматная | 30.0 | Низкая плотность энергии | 5.031586 | 95.35
8 | C8 | 200 | 500 | 50 | 100 | Шахматная | 80.0 | Очень низкая скорость | 5.101272 | 96.54
9 | L1 | 200 | 1000 | 50 | 100 | Линейная | 40 |  | 5.181959 | 99.86
10 | L2 | 200 | 1000 | 50 | 100 | Линейная | 40 | Двойное сканирование | 5.151852 | 99.85
11 | L3 | 200 | 800 | 50 | 80 | Линейная | 62.5 | 1+уменьшенный hatch | 5.140155 | 99.79
12 | L4 | 250 | 800 | 50 | 80 | Линейная | 78.1 | 3+уменьшенный hatch | 5.162899 | 99.67
13 | L5 | 200 | 1000 | 50 | 80 | Линейная | 50 | 5+уменьшенный hatch | 5.18 | 99.51